## Wichtig
Wichtiger Hinweis
Die Tabellen „Chemische Beständigkeit von Kunststoffen“, „Kunststoffe und ihre Eigenschaften“ und "Viskosität von Medien", sowie Angaben zur chemischen Beständigkeit in den jeweiligen Produktbeschreibungen, wurden aufgrund von Angaben verschiedener Rohstoffhersteller aufgelistet. Die Werte beziehen sich ausschließlich auf Labortests mit Rohstoffen. Daraus gefertigte Kunststoffteile unterliegen oftmals Einflüssen, die in Labortests nicht erkannt werden können (Temperatur, Druck, Materialspannungen, Einwirkung chemischer Substanzen, Konstruktionsmerkmale etc.). Die angegebenen Werte können aus diesen Gründen nur als Richtlinie dienen. In Zweifelsfällen empfehlen wir unbedingt einen Test durchzuführen. Ein Rechtsanspruch kann aus diesen Angaben nicht abgeleitet werden, wir schließen jegliche Gewähr und Haftung aus. Allein die chemische und mechanische Beständigkeit reicht für die Beurteilung der Gebrauchsfähigkeit eines Produktes nicht aus. Insbesondere sind z.B. die Vorschriften bei brennbaren Flüssigkeiten (Ex-Schutz) zu berücksichtigen.
Copyright
Diese Tabelle wird von der Bürkle GmbH, D-79540 Lörrach als Nachschlagewerk herausgegeben und gepflegt. Dieser Copyright-Vermerk darf nicht entfernt werden. Die Tabelle darf frei weitergegeben und kopiert werden, sofern der Hinweis auf den Urheber erhalten bleibt.
Erweiterungen, Ergänzungen und Übersetzungen
Wenn Sie selbst Erfahrungen mit Materialien und Medien haben, die diese Tabelle ergänzen, so nehmen wir diese Angaben gerne auf. Bitte senden Sie ein E-Mail an info@buerkle.de. Übersetzungen in andere Sprachen sind erwünscht. Bitte besuchen Sie von Zeit zu Zeit unsere Website unter http://www.buerkle.de und holen Sie sich die aktuellste Version dieser Liste.
Dank
Unser besonderer Dank gilt Franz Kass (Franzkass@aol.com), der mit unermüdlichem Eifer und ausgezeichneter Fachkenntnis die Zusammenstellung vollbracht und sinnvolle Ergänzungen gemacht hat.
Herausgeber
Bürkle GmbH Basler Strasse 83 D-79540 Lörrach Tel +49 (76 21) 93 31-0 Fax +49 (76 21) 93 31-31 info@buerkle.de http://www.buerkle.de
Version 2.0e (29.07.2003)

## Beständigkeit
[7 empty] | ¦--------------------------------- Thermoplaste ---------------------------------¦ | [12 empty] | ¦ Fluor-Kunststoffe ¦ |  |  |  | ¦-- Elastomere --¦ |  |  |  | ¦-- Metalle --¦
MEDIUM | FORMEL | CAS-NR. | KONZEN- TRATION | GEFAHREN- HINWEIS | ENTZUNDL. | HDPE | LDPE | PA | PC | PETG | PMP | POM | PP | PS | PSU | PVC HART | PVC WEICH | SAN | ECTFE / ETFE | FEP | PTFE | PVDF | EPDM | FPM | NBR | SI | AL | V2A | V4A | ANMER- KUNG
Abgase, alkalisch | — | — |  | ? |  | 1/1 | 0/0 | (2) | 0/0 | 0/0 | 0/0 | (1) | 1/1 | 0/0 | 0/0 | 1/1 | 0/0 | 0/0 | 0/0 | 0/0 | 1/1 | 1/4 | 1/0 | 1/0 | 1/0 | 0/0 | (2) | (1) | (1)
Abgase, fluorwasserstoffhaltig | — | — | gering | ? |  | 1/1 | 0/0 | (3) | (3) | 0/0 | 0/0 | (4) | 1/1 | 0/0 | 0/0 | 1/1 | 0/0 | 0/0 | (2) | 1/1 | 1/1 | 1/1 | 1/0 | 1/0 | 1/0 | 0/0 | (4) | (2) | (2)
Abgase, kohlendioxidhaltig | — | — | gering | ? |  | 1/1 | 0/0 | (1) | (1) | (1) | (1) | (1) | 1/1 | (1) | (1) | 1/1 | (1) | (1) | 1/1 | 1/1 | 1/1 | 1/1 | 1/0 | 1/0 | (1) | (1) | (1) | (1) | (1)
Abgase, nitrosehaltig | — | — | gering | ? |  | 1/1 | 0/0 | (3) | 0/0 | 0/0 | 0/0 | (4) | 1/3 | 0/0 | 0/0 | 1/1 | 0/0 | 0/0 | (2) | 1/1 | 1/1 | 1/1 | 1/0 | 1/0 | (3) | 0/0 | (2) | (1) | (1)
Abgase, salzsäurehaltig | — | — | jede | ? |  | 1/1 | 0/0 | (3) | 0/0 | 0/0 | 0/0 | (4) | 1/1 | 0/0 | 0/0 | 1/1 | 0/0 | 0/0 | 1/1 | 1/1 | 1/1 | 1/1 | 1/0 | 1/0 | 3/0 | 0/0 | (4) | 2/2L | 2/2L
Abgase, schwefeldioxidhaltig | — | — | gering | ? |  | 1/1 | 0/0 | (2) | 0/0 | 0/0 | 0/0 | (4) | 1/1 | 0/0 | 0/0 | 1/1 | 0/0 | 0/0 | 0/0 | 1/1 | 1/1 | 1/1 | 1/0 | 1/0 | 3/0 | 0/0 | (4) | 1/1 | 1/1
Abgase, schwefelsäurehaltig | — | — | jede | ? |  | 1/1 | 0/0 | (4) | 0/0 | 0/0 | 0/0 | (4) | 1/3 | 0/0 | 0/0 | 1/1 | 0/0 | 0/0 | (2) | 1/1 | 1/1 | 1/1 | 1/0 | 1/0 | 4/4 | 0/0 | (4) | (2) | (1)
Abgase, schwefeltrioxidhaltig | — | — | gering | ? |  | 1/1 | 0/0 | (4) | 0/0 | 0/0 | 0/0 | (4) | 4/4 | 0/0 | 0/0 | 1/1 | 0/0 | 0/0 | (2) | (2) | 1/1 | 1/1 | 1/0 | 1/0 | 4/4 | 0/0 | (4) | (2) | (1)
Acetaldehyd | C2H4O | 000075-07-0 | 40 % | F+, Xn | X | 3/3 | 2/4 | 2/0 | 4/4 | (4) | 2/4 | 2/0 | 3/4 | 4/4 | 4/4 | 4/4 | 0/0 | 4/4 | 2/3 | (1) | 1/1 | 4/4 | 3/0 | 4/4 | 4/4 | 0/0 | (1) | (1) | (1)
Acetaldehyd | C2H4O | 000075-07-0 | techn. rein | F+, Xn | X | 3/3 | 2/4 | 2/0 | 4/4 | (4) | 2/4 | 2/0 | 3/4 | 4/4 | 4/4 | 4/4 | 0/0 | 4/4 | 2/3 | (1) | 1/1 | 4/4 | 3/0 | 4/4 | 4/4 | 0/0 | (1) | (1) | (1)
Acetamid | C2H5NO | 000060-35-5 | gesättigt | Xn |  | 1/1 | 1/1 | 1/0 | 4/4 | 0/0 | 1/1 | 1/0 | 1/1 | 1/1 | 4/4 | 4/4 | 0/0 | 1/1 | 1/1 | 1/1 | 1/1 | 1/1 | 1/0 | 4/4 | 1/0 | 0/0 | (1) | (1) | (1)
Acetamino-4-ethoxybenzol, 1- | -> siehe: Phenacetin
Acetanhydrid | -> siehe: Essigsäureanhydrid
Aceton | C3H6O | 000067-64-1 |  | F, Xi | X | 1/1 | 3/3 | 1/0 | 4/4 | 4/4 | 2/3 | 1/3 | 1/3 | 4/4 | 4/4 | 4/4 | 0/0 | 4/4 | 2/3 | (1) | 1/1 | 3/4 | 1/0 | 4/4 | 4/4 | 0/0 | 1/1 | 1/1 | 1/1
Acetonitril | C2H3N | 000075-05-8 |  | F, T | X | 1/1 | 1/1 | 1/0 | 4/4 | (4) | 3/4 | (3) | 3/4 | 4/4 | 4/4 | 4/4 | 0/0 | 0/0 | 1/1 | (1) | (1) | 1/1 | (3) | (3) | 4/4 | 0/0 | (1) | (1) | (1)
Acetophenon | C8H8O | 000098-86-2 |  | Xn |  | 0/0 | 1/0 | 1/0 | (4) | (4) | (4) | 1/0 | 1/3 | 0/4 | 0/0 | 4/4 | 4/4 | 0/4 | 1/1 | 0/0 | 1/1 | 1/3 | 1/0 | 4/4 | 4/4 | 0/0 | 1/1 | (1) | (1)
Acetoxybenzoesäure, 2- | -> siehe: Acetylsalicylsäure
Acetyl-5-methyl-2,3-dihydropyran-2,4-dion, 2- | -> siehe: Dehydracetsäure
Acetylchlorid | C2H3ClO | 000075-36-5 | 100 % | F, C | X | 0/0 | 0/0 | 4/4 | 4/4 | (4) | (4) | 4/4 | 3/4 | 0/0 | 0/0 | 0/0 | 0/0 | 0/0 | 0/0 | (1) | 1/0 | 1/1 | 4/4 | 1/0 | 4/4 | 0/0 | 4/4 | 1/2L | 1/1L
Acetylen | C2H2 | 000074-86-2 | 100 % | F+ | X | 1/0 | 1/0 | 1/0 | 1/0 | 1/1 | 0/0 | 1/0 | 1/0 | 0/0 | 0/0 | 2/0 | 4/4 | 3/0 | (1) | 1/1 | 1/0 | (1) | 1/0 | 1/0 | 1/0 | 0/0 | (1) | (1) | (1)
Acetylentetrabromid | -> siehe: Tetrabromethan, 1,1,2,2-
Acetylentetrachlorid | -> siehe: Tetrachlorethan-1,1,2,2
Acetylsalicylsäure | C9H8O4 | 000050-78-2 | 100 % | Xn |  | 0/0 | 0/0 | 1/0 | 0/0 | (2) | 0/0 | (3) | 1/2 | 1/0 | 0/0 | 0/0 | 0/0 | 1/1 | 1/1 | 1/1 | 1/1 | 1/2 | (2) | (3) | 0/0 | 0/0 | 1/0 | 1/0 | 1/0
Acrylnitril | C3H3N | 000107-13-1 |  | F, T | X | 1/1 | 1/3 | 1/0 | 4/4 | (4) | 3/4 | (3) | 3/4 | 4/4 | 4/4 | 4/4 | 4/4 | 0/0 | 1/2 | 1/1 | 1/0 | 3/3 | 4/4 | 4/4 | 4/4 | 0/0 | 1/0 | 1/0 | 1/0
Acrylsäurebutylester | -> siehe: Butylacrylat
Acrylsäureethylester | -> siehe: Ethylacrylat
Acrylsäuremethylester | -> siehe: Methylacrylat
Acrylsäurenitril | -> siehe: Acrylnitril
Adipinsäure | C6H10O4 | 000124-04-9 | gesättigt | Xi |  | 1/1 | 1/2 | 0/0 | 1/1 | (2) | 1/1 | 1/3 | 1/1 | 1/1 | 2/2 | 1/3 | 1/3 | 0/0 | 1/1 | 1/1 | 1/1 | 1/0 | 1/0 | 1/0 | 1/1 | 0/0 | 1/0 | (2) | (2)
Adipinsäuredioctylester | -> siehe: Dioctyladipat
Akkusäure | H2SO4 | 007664-93-9 | 38 % | C |  | 1/1 | 1/1 | 4/4 | 1/1 | (4) | 1/1 | 4/4 | 1/1 | 1/1 | 1/1 | 1/3 | 3/4 | 0/0 | (1) | 1/1 | 1/1 | 1/1 | 1/0 | 1/1 | 4/4 | 0/0 | 3/4 | 2/3 | 2/3 | "Batteriesäure"
Alanin | C3H7NO2 | 000056-41-7 |  | — |  | 1/1 | 1/1 | 1/1 | 4/4 | (2) | 1/1 | (1) | 1/1 | 1/1 | 4/4 | 4/4 | 0/0 | 0/0 | 1/1 | 1/1 | 1/1 | (1) | 1/0 | (1) | (1) | 0/0 | (2) | (2) | (2)
Alaune | -> siehe: Kaliumaluminiumsulfat
Alkohol | -> siehe: Ethanol
Allylacetat | C5H8O2 | 000591-87-7 | 100 % | F, T | X | 0/0 | 1/3 | 4/4 | 4/4 | (4) | (4) | (2) | 1/3 | 4/4 | 0/0 | 0/0 | 4/4 | 0/0 | 0/0 | (1) | 1/1 | (2) | (3) | 4/4 | 4/4 | 0/0 | (1) | (1) | (1)
Allylalkohol | C3H6O | 000107-18-6 | 96 % | F, T | X | 1/3 | 3/3 | 3/0 | 3/3 | 1/0 | 1/2 | (2) | 2/2 | 2/4 | 2/3 | 2/3 | 4/4 | 4/4 | 1/1 | 1/1 | 1/1 | (2) | 1/0 | 4/4 | 3/0 | 0/0 | 1/1 | 1/1 | 1/1
Allylchlorid | C3H5Cl | 000107-05-1 | 100 % | F, T+ | X | (3) | 3/4 | 0/0 | (4) | (4) | (4) | (2) | 4/4 | 0/0 | 0/0 | 4/4 | 4/4 | 0/0 | 0/0 | (1) | (2) | 1/1 | 4/4 | (3) | 4/4 | 0/0 | 1/0 | (1L) | (1L)
Allylisothiocyanat | -> siehe: Allylsenföl
Allylsenföl | C4H5NS | 000057-06-7 |  | T | X | 0/0 | 0/0 | 0/0 | (4) | (3) | (4) | (2) | (2) | 0/0 | 0/0 | 0/0 | 0/0 | 4/4 | 0/0 | (1) | (1) | (2) | (3) | (3) | (4) | 0/0 | (1) | (1) | (1) | Oleum Sinapis
Aluminium(hydroxid)acetat | C4H7AlO5 | 000139-12-8 | wässrig | Xn |  | 1/1 | 1/1 | 1/1 | (1) | 1/0 | 1/1 | 1/0 | 1/1 | 0/0 | 0/0 | 1/3 | 1/3 | 0/0 | 1/1 | 1/1 | 1/1 | (1) | 1/0 | (3) | 3/0 | 0/0 | 1/1 | 1/1 | 1/1 | "Essigsaure Tonerde"
Aluminiumammoniumsulfat | (NH4)Al(SO4)2 | 007784-26-1 | gesättigt | Xi |  | 1/1 | 1/1 | 3/4 | (2) | (2) | 0/0 | 3/4 | 1/1 | 0/0 | 0/0 | 0/0 | 0/0 | 0/0 | 0/0 | 1/1 | 1/1 | (1) | 1/0 | (2) | 1/1 | 0/0 | 1/0 | 1/2 | 1/3
Aluminiumchlorid | AlCl3 | 007784-13-6 | 10 % | ? |  | 1/1 | 1/2 | 1/0 | 1/0 | (2) | 1/1 | 3/4 | 1/1 | 1/1 | 0/0 | 1/1 | 0/0 | 1/1 | 2/2 | 1/1 | 1/1 | 1/1 | 1/0 | 1/0 | 1/1 | 0/0 | 4/4 | 4/4 | 3/4
Aluminiumchlorid | AlCl3 | 007784-13-6 | fest | C |  | 1/1 | 1/1 | 3/4 | (3) | 0/0 | 0/0 | 4/4 | 1/1 | 0/0 | 0/0 | 0/0 | 0/0 | 0/0 | 0/0 | 0/0 | (1) | (2) | (3) | (3) | (3) | 0/0 | 4/4 | 4/4 | 3/4 | Salzsäure-Aluminiumsalz, wasserfrei
Aluminiumchlorid | AlCl3 | 007784-13-6 | gesättigt | C |  | 1/1 | 1/1 | 3/4 | (2) | 0/0 | 0/0 | 4/4 | 1/1 | 0/0 | 0/0 | 1/1 | 0/0 | 1/1 | 0/0 | 1/1 | (1) | 1/1 | (2) | 1/0 | 1/1 | 0/0 | 4/4 | 4/4 | 3/4 | Salzsäure-Aluminiumsalz, wasserfrei
Aluminiumfluorid | AlF3 | 007789-18-1 | wässrig | Xi |  | 1/1 | 1/1 | (3) | (2) | (2) | 1/1 | 3/4 | 1/1 | 0/0 | 0/0 | 1/3 | 1/3 | 0/0 | 0/0 | 1/1 | 1/1 | 1/1 | 1/0 | 1/0 | 1/1 | 0/0 | 1/1 | 0/0 | 0/0
Aluminiumhydroxid | Al(HO)3 | 021645-51-2 |  | Xi |  | 1/1 | 1/2 | 1/1 | 1/1 | 1/1 | 1/2 | 1/1 | 1/2 | 2/2 | 2/2 | 1/2 | 1/1 | 1/1 | 1/1 | 1 | 1/1 | 1/1 | 1/1 | 1/1 | 1/1 | 1/1 | 1/1 | 1/1 | 1/1 | wegen geringer Löslichkeit keine chemische Einwirkung zu erwarten
Aluminiumhydroxiddiacetat | -> siehe: Essigsaure Tonerde
Aluminiumnitrat | Al(NO3)3 | 013473-90-0 | wässrig | (O) |  | 1/1 | 1/0 | 1/4 | 1/0 | (2) | 1/0 | 3/4 | 1/1 | 1/0 | 1/0 | 1/0 | 1/0 | 0/0 | 0/0 | 1/1 | 1/1 | 1/1 | 1/0 | 1/0 | 1/0 | 0/0 | 4/4 | 1/0 | 1/0
Aluminiumoxid | Al2O3 | 001344-28-1 | fest | — |  | 1/1 | 1/1 | 1/1 | 1/1 | 1/1 | 1/1 | 1/1 | 1/1 | 1/1 | 1/1 | 1/1 | 1/1 | 1/1 | 1/1 | 1/1 | 1/1 | 1/1 | 1/1 | 1/1 | 1/1 | 1/1 | 1/1 | 1/1 | 1/1 | wegen geringer Löslichkeit keine chemische Einwirkung zu erwarten
Aluminiumsulfat | Al2(SO4)3 | 010043-01-3 | 10 % | ? |  | 1/1 | 1/1 | 1/0 | 1/0 | (2) | 1/1 | 3/4 | 1/1 | 1/0 | 1/0 | 1/1 | 1/1 | 0/0 | 0/0 | 1/1 | 1/1 | 1/1 | 1/0 | 1/1 | 1/1 | 0/0 | 1/0 | 1/2 | 1/1
Aluminiumsulfat | Al2(SO4)3 | 010043-01-3 | gesättigt | Xn |  | 1/1 | 1/1 | 3/4 | 1/0 | 0/0 | 1/1 | 3/4 | 1/1 | 0/0 | 0/0 | 1/1 | 0/0 | 1/1 | 0/0 | 1/1 | 1/1 | 1/1 | 1/0 | 1/1 | 1/1 | 0/0 | 1/0 | 2/2 | 1/2
Aluminiumtrifluorid | -> siehe: Aluminiumfluorid
Ameisensäure | CH2O2 | 000064-18-6 | 50 % | C |  | 1/1 | 1/2 | 4/4 | 3/3 | 0/0 | 1/2 | 4/4 | 1/2 | 3/3 | 2/2 | 2/3 | 0/0 | 1/3 | 1/1 | 1/1 | 1/1 | 1/1 | 3/4 | 4/4 | 4/4 | 0/0 | (3) | 1/3 | 1/2
Ameisensäure | CH2O2 | 000064-18-6 | 98-100 % | C |  | 1/1 | 1/2 | 4/4 | 3/4 | 0/0 | 1/3 | 4/4 | 1/3 | 3/4 | 3/3 | 3/4 | 1/3 | 3/4 | 1/1 | (1) | 1/1 | 1/1 | 3/4 | 4/4 | 4/4 | 0/0 | 1/0 | 1/3 | 1/2
Ameisensäure | CH2O2 | 000064-18-6 | 3 % | Xi |  | 1/1 | 1/2 | 3/4 | 1/2 | 1/0 | 1/2 | 2/4 | 1/2 | 1/2 | 2/2 | 2/3 | 0/0 | 0/0 | 1/1 | 1/1 | 1/1 | 1/1 | 3/0 | (3) | 4/4 | 0/0 | (3) | 1/2 | 1/1
Ameisensäureamid | -> siehe: Formamid
Ameisensäureethylester | -> siehe: Ethylformiat
Ameisensäuremethylester | -> siehe: Methylformiat
Aminobenzol | -> siehe: Anilin
Aminobutan | -> siehe: Butylamin
Aminoessigsäure | C2H5NO2 | 000056-40-6 | 10 % | — |  | 1/1 | 1/1 | 1/1 | 1/1 | (1) | 0/0 | 1/1 | 1/1 | 0/0 | 0/0 | 1/3 | 1/3 | 0/0 | 1/1 | 1/1 | 1/1 | 1/1 | 1/1 | 1/0 | 3/3 | 0/0 | (2) | (2) | (2)
Aminoethanol, 2- | -> siehe: Ethanolamin
Aminoethansäure | -> siehe: Aminoessigsäure
Aminomethan | -> siehe: Methylamin, (Mono-)
Aminopropan | -> siehe: Propylamin, n-
Aminopropionsäure, L-2- | -> siehe: Alanin, (L-)
Ammoniak | -> siehe: Ammoniumhydroxid
Ammoniak, schwefelsaures | -> siehe: Ammoniumsulfat
Ammoniakwasser | -> siehe: Ammoniumhydroxid
Ammonium-2-hydroxyacetat | -> siehe: Ammoniumglycolat
Ammoniumacetat | C2H7NO2 | 000631-61-8 | gesättigt | Xi |  | 1/1 | 1/1 | 1/0 | 1/1 | (2) | 1/1 | (1) | 1/1 | 1/1 | 1/1 | 1/1 | 0/0 | 0/0 | 1/1 | 1/1 | 1/1 | 1/1 | 1/0 | (3) | 2/2 | 0/0 | 1/1 | (2) | (2)
Ammoniumalaun | -> siehe: Aluminiumammoniumsulfat
Ammoniumaluminiumsulfat | -> siehe: Aluminiumammoniumsulfat
Ammoniumbicarbonat | -> siehe: Ammoniumhydrogencarbonat
Ammoniumbifluorid | -> siehe: Ammoniumhydrogendifluorid
Ammoniumcarbonat | (NH4)2CO3 | 010361-29-2 | 50 % | Xn |  | 1/1 | 1/1 | 1/0 | 3/0 | 0/0 | 1/0 | (2) | 1/1 | 1/1 | 1/0 | 1/3 | 1/0 | 1/1 | 0/0 | 1/1 | 1/1 | 1/1 | 1/0 | 3/0 | 4/4 | 0/0 | 1/1 | 1/1 | 1/1 | Hirschhornsalz
Ammoniumcarbonat | (NH4)2CO3 | 010361-29-2 | wässrig | Xn |  | 1/1 | 1/1 | 1/0 | (3) | (2) | 0/0 | (2) | 1/1 | 0/0 | 0/0 | 0/0 | 0/0 | 0/0 | 0/0 | 1/1 | 1/1 | 1/1 | 1/0 | 3/0 | 4/4 | 0/0 | 1/1 | 1/1 | 1/1 | Hirschhornsalz
Ammoniumchlorid | (NH4)Cl | 012125-02-9 | fest | Xn |  | 1/1 | 1/1 | 1/0 | 1/0 | (2) | 0/0 | 2/3 | 1/1 | 0/0 | 0/0 | 1/0 | 0/0 | 0/0 | 0/0 | (1) | 1/1 | 1/1 | 1/0 | 1/0 | 1/1 | 0/0 | 3/4 | 1/3L | 1/2L | Salmiak
Ammoniumchlorid | (NH4)Cl | 012125-02-9 | wässrig | Xn |  | 1/1 | 1/1 | 1/0 | 1/0 | (2) | 1/1 | 2/3 | 1/1 | 1/1 | 1/0 | 1/3 | 1/3 | 1/1 | 1/1 | 1/1 | 1/1 | 1/1 | 1/0 | 1/1 | 1/1 | 0/0 | 3/4 | 1/3L | 1/2L | Salmiak
Ammoniumdihydrogenphosphat | (NH4)H2PO4 | 007722-76-1 | jede | Xi |  | 1/1 | 1/1 | 1/0 | (2) | (2) | 1/0 | (2) | 1/1 | 1/1 | 1/0 | 1/1 | 1/0 | 0/0 | 1/1 | 1/1 | 1/1 | 1/1 | 1/0 | 3/0 | 1/1 | 0/0 | 4/4 | (1) | (1)
Ammoniumeisen-(II)-sulfat | (NH4)2Fe(SO4)2 | 007783-85-9 |  | Xi |  | 1/1 | 1/1 | (2) | (2) | (2) | 0/0 | (3) | 1/1 | 1/1 | 0/0 | 0/0 | 0/0 | 1/1 | 1/1 | 1/1 | 1/1 | 1/1 | (1) | (1) | (1) | 0/0 | 4/4 | (1) | (1)
Ammoniumeisen-(III)-sulfat | (NH4)Fe(SO4)2 | 007783-83-7 | gesättigt | Xi |  | 1/1 | 1/1 | 1/0 | (2) | (2) | 0/0 | (3) | 1/1 | 0/0 | 0/0 | 0/0 | 0/0 | 0/0 | 0/0 | 1/1 | 1/1 | (1) | 1/0 | (2) | (1) | 0/0 | (4) | 0/0 | 0/0
Ammoniumfluorid | (NH4)F | 012125-01-8 | gesättigt | T, C |  | 1/1 | 1/1 | 1/0 | 4/4 | (2) | 1/0 | (2) | 1/1 | 0/0 | 0/0 | 1/0 | 0/0 | 0/0 | 0/0 | 1/1 | 1/1 | 1/1 | 1/0 | 2/3 | 1/1 | 0/0 | (4) | (1) | (1)
Ammoniumfluorid | (NH4)F | 012125-01-8 | wässrig | T. C |  | 1/1 | 1/1 | 1/0 | (3) | (2) | 0/0 | (2) | 1/1 | 0/0 | 0/0 | 0/0 | 0/0 | 0/0 | 0/0 | 1/1 | 1/1 | 1/1 | 1/0 | 2/3 | 1/1 | 0/0 | (4) | 1/3 | 1/3
Ammoniumglycolat | C2H7NO3 | 035249-89-9 |  | (Xi) |  | 1/1 | 1/2 | (1) | 2/3 | (2) | 1/2 | (2) | 1/2 | 1/1 | 2/2 | 1/1 | 0/0 | 0/0 | 1/1 | 1/1 | 1/1 | (1) | 1/0 | (3) | (1) | 0/0 | (2) | (2) | (2)
Ammoniumheptamolybdat | (NH4)6Mo7O24 | 012054-85-2 |  | Xi |  | 1/1 | 1/1 | (1) | (2) | (2) | 0/0 | (1) | 1/1 | 1/1 | 0/0 | 0/0 | 0/0 | 1/1 | 0/0 | 1/1 | 1/1 | (1) | 1/0 | (3) | (1) | 0/0 |  | (1) | (1)
Ammoniumhydrogencarbonat | CH5NO3 | 001066-33-7 | gesättigt | Xi |  | 1/1 | 1/1 | 1/0 | (2) | 0/0 | 0/0 | (2) | 1/1 | 0/0 | 0/0 | 0/0 | 0/0 | 0/0 | 0/0 | 1/1 | 1/1 | 1/1 | 1/0 | (3) | (3) | 0/0 | 1/1 | 1/1 | 1/1
Ammoniumhydrogendifluorid | F2H5N | 001341-49-7 | 50 % | T, C |  | 1/1 | 1/1 | 2/0 | (4) | 0/0 | 0/0 | (4) | 1/1 | 0/0 | 0/0 | 1/3 | 0/0 | 0/0 | 0/0 | 1/1 | 1/1 | 1/1 | 1/0 | (3) | 2/3 | 0/0 | (3) | 1/0 | 1/0
Ammoniumhydrogensulfid | -> siehe: Ammoniumhydrosulfid
Ammoniumhydrosulfid | (NH4)HS | 012124-99-1 | jede | T, C |  | 1/1 | 1/1 | 1/0 | (3) | 0/0 | 0/0 | (2) | 1/1 | 0/0 | 0/0 | 0/0 | 0/0 | 0/0 | 0/0 | 1/1 | 1/1 | (1) | 1/0 | (3) | (2) | 0/0 | (2) | (1) | (1)
Ammoniumhydroxid | NH3 + H2O | 001336-21-6 | 30 % | C, N |  | 1/1 | 1/2 | (3) | 4/4 | 2/4 | 1/2 | 1/2 | 1/2 | 2/3 | 2/3 | 1/2 | 0/0 | 0/0 | 1/1 | 1/1 | 1/1 | (2) | 1/0 | (3) | 2/3 | 0/0 | 1/1 | 1/1 | 1/1
Ammoniumhydroxid | NH3 + H2O | 001336-21-6 | 5 % | Xi |  | 1/1 | 1/1 | (2) | 3/4 | (2) | 1/1 | 1/2 | 1/1 | 1/3 | 2/2 | 1/1 | 0/0 | 0/0 | 1/1 | 1/1 | 1/1 | (2) | 1/0 | (2) | 2/3 | 0/0 | 1/1 | 1/1 | 1/1
Ammoniumhydroxid | NH3 + H2O | 001336-21-6 |  | C/Xi, N |  | 1/1 | 1/1 | (3) | 4/4 | 2/4 | 1/1 | 1/2 | 1/1 | 2/3 | 2/3 | 1/2 | 1/3 | 2/2 | 1/1 | 1/1 | 1/1 | 1/3 | 1/0 | (3) | 4/4 | 0/0 | 1/1 | 1/1 | 1/1
Ammoniummetaphosphat | (NH4PO3)n | 068333-79-9 |  | Xi |  | 1/1 | 1/1 | (1) | (2) | (2) | 0/0 | (1) | 1/1 | 0/0 | 0/0 | 0/0 | 0/0 | 0/0 | 1/1 | 1/1 | 1/1 | (1) | 1/0 | (3) | 1/1 | 0/0 | (3) | (1) | (1)
Ammoniummolybdat | -> siehe: Ammoniumheptamolybdat
Ammoniummonophosphat, monobasisch | -> siehe: Ammoniumdihydrogenphosphat
Ammoniumnitrat | (NH4)NO3 | 006484-52-2 | 10 % | O |  | 1/3 | 0/0 | 1/0 | (1) | (2) | 0/0 | 2/4 | 1/1 | 1/1 | 1/0 | 1/3 | 0/0 | 0/0 | 1/1 | 1/1 | 1/1 | 1/1 | 1/0 | 2/2 | 1/1 | 0/0 | 1/1 | 1/1 | 1/1
Ammoniumnitrat | (NH4)NO3 | 006484-52-2 | gesättigt | O |  | 1/3 | 1/1 | 1/0 | 1/0 | (2) | 1/1 | 2/4 | 1/1 | 1/0 | 1/0 | 1/1 | 1/0 | 1/1 | 1/1 | 1/1 | 1/1 | 1/1 | 1/0 | 2/2 | 1/1 | 0/0 | (2) | 1/1 | 1/1
Ammoniumnitrit | (NH4)NO2 | 013446-48-5 | wässrig | O, Xn |  | (1) | (1) | (2) | (2) | (2) | 0/0 | (2) | 1/1 | 0/0 | 0/0 | 0/0 | 0/0 | 0/0 | 0/0 | 1/1 | 1/1 | 1/1 | 1/0 | (3) | 1/0 | 0/0 | (2) | (1) | (1)
Ammoniumoxalat | C2H8N2O4 | 014258-49-2 |  | Xn |  | 1/1 | 1/2 | (1) | 1/1 | (2) | 1/2 | (2) | 1/2 | 1/1 | 1/1 | 1/1 | 0/0 | 0/0 | 1/1 | 1/1 | 1/1 | (1) | 1/0 | (3) | (1) | 0/0 | 1/1 | 1/1 | 1/1
Ammoniumperoxodisulfat | (NH4)2S2O8 | 007727-54-0 | gesättigt | O, Xn |  | 0/0 | 0/0 | 4/4 | (2) | 0/0 | 0/0 | (2) | 1/1 | 0/0 | 0/0 | 1/0 | 0/0 | 0/0 | 0/0 | 1/1 | 1/1 | 1/1 | 1/0 | (3) | 4/4 | 0/0 | 4/4 | (4) | 3/4
Ammoniumperoxodisulfat | (NH4)2S2O8 | 007727-54-0 | wässrig | O, Xn |  | 0/0 | 0/0 | 4/4 | (2) | 0/0 | 0/0 | (2) | 1/1 | 0/0 | 0/0 | 0/0 | 0/0 | 0/0 | 0/0 | 1/1 | 1/1 | 1/1 | 1/0 | (3) | 4/4 | 0/0 | 4/4 | (4) | 3/4
Ammoniumpersulfat | -> siehe: Ammoniumperoxodisulfat
Ammoniumphosphat, prim. | -> siehe: Ammoniumdihydrogenphosphat
Ammoniumpolyphosphat | -> siehe: Ammoniummetaphosphat
Ammoniumrhodanid | -> siehe: Ammoniumthiocyanat
Ammoniumsulfat | (NH4)2SO4 | 007783-20-2 | 10 % | Xn |  | 1/1 | 1/1 | 1/0 | 1/1 | (2) | (1) | 1/0 | 1/1 | 1/1 | 1/0 | 1/3 | 0/0 | 0/0 | 1/1 | 1/1 | 1/1 | 1/1 | 1/0 | 2/3 | 1/1 | 0/0 | 1/1 | 1/1 | 1/1 | schwefelsaures Ammoniak
Ammoniumsulfat | (NH4)2SO4 | 007783-20-2 | gesättigt | Xn |  | 1/1 | 1/1 | 1/0 | 1/1 | (2) | 1/1 | 2/0 | 1/1 | 1/0 | 1/0 | 1/1 | 1/0 | 1/1 | 1/1 | 1/1 | 1/1 | 1/1 | 1/0 | 2/3 | 1/1 | 0/0 | 1/1 | 1/1 | 1/2 | schwefelsaures Ammoniak
Ammoniumsulfid | (NH4)2S | 012135-76-1 | jede | T, C | X | 1/1 | 1/1 | 1/0 | 4/4 | 0/0 | 1/1 | (2) | 1/1 | 0/0 | 0/0 | 1/3 | 1/0 | 0/0 | 0/0 | 1/1 | 1/1 | 1/1 | 1/0 | (3) | 1/2 | 0/0 | 1/1 | (1) | (1)
Ammoniumsulfid | (NH4)2S | 012135-76-1 | wässrig | T, C | X | 1/1 | 1/1 | 1/0 | (3) | 0/0 | 0/0 | (2) | 1/1 | 0/0 | 0/0 | 0/0 | 0/0 | 0/0 | 0/0 | 1/1 | 1/1 | 1/1 | 1/0 | (3) | 3/3 | 0/0 | 1/1 | (1) | (1)
Ammoniumsulfocyanid | -> siehe: Ammoniumthiocyanat
Ammoniumthiocyanat | CH4N2S | 001762-95-4 |  | Xn |  | 1/1 | 1/1 | (3) | 1/0 | (2) | 1/1 | 1/0 | 1/1 | 1/3 | 0/0 | 1/0 | 0/0 | 1/1 | 1/1 | 1/1 | 1/1 | (1) | 1/0 | (3) | 1/0 | 0/0 | (2) | (1) | (1)
Ammonsalpeter | -> siehe: Ammoniumnitrat
Amylacetat, n- | C7H11O2 | 000628-63-7 |  | — | X | 1/2 | 2/3 | 2/0 | 4/4 | 1/3 | 2/3 | (1) | 3/4 | 4/4 | 4/4 | 4/4 | 4/4 | 4/4 | 1/1 | 1/1 | 1/1 | 1/3 | 3/4 | 4/4 | 4/4 | 0/0 | 1/1 | 1/1 | 1/1
Amylalkohol, n- | C5H12O | 000071-41-0 |  | Xn | X | 1/1 | 1/2 | 1/0 | 1/0 | 1/0 | 2/3 | 1/0 | 1/1 | 1/3 | 3/0 | 2/3 | 3/0 | 0/4 | 1/1 | 1/1 | 1/1 | 1/1 | 3/0 | 2/4 | 3/0 | 0/0 | 1/2 | 1/1 | 1/1
Amylchlorid | C5H11Cl | 000543-59-9 |  | F, Xn | X | 3/4 | 4/4 | 1/0 | 4/4 | 0/0 | 4/4 | (2) | 4/4 | 4/4 | 4/4 | 4/4 | 4/4 | 0/0 | 1/1 | 1/1 | 1/1 | 1/1 | 4/4 | 1/0 | 4/4 | 0/0 | 3/4 | 3/4L | 3/4L
Amylhydrosulfid | -> siehe: Pentanthiol, 1-
Amylmercaptan | -> siehe: Pentanthiol, 1-
Amylzimtaldehyd | C14H18O | 000122-40-7 |  | Xi |  | 0/0 | 0/0 | 0/0 | (4) | 0/0 | (4) | (3) | (3) | 0/0 | 0/0 | 0/0 | 0/0 | 4/4 | 0/0 | (1) | (1) | (2) | (4) | (3) | (4) | 0/0 | (1) | (1) | (1) | Riechstoff
Ananassaft | — | — |  | — |  | 1/1 | 1/1 | 1/0 | (2) | 1/0 | 0/0 | (2) | 1/1 | 1/0 | 0/0 | 0/0 | 0/0 | 0/0 | 1/1 | 1/1 | 1/1 | (1) | (1) | (2) | (1) | 0/0 | (2) | (1) | (1)
Anilin | C6H7N | 000062-53-3 |  | T |  | 1/2 | 1/3 | 3/4 | 4/4 | 0/0 | 2/3 | 1/3 | 2/3 | 4/4 | 4/4 | 4/4 | 4/4 | 0/4 | 2/4 | 1/1 | 1/1 | 1/4 | 4/4 | 2/4 | 4/4 | 0/0 | 1/0 | 1/0 | 1/0
Anilinchlorhydrat | C6H3ClN6 | 000142-04-1 | gesättigt | T |  | 1/3 | 0/0 | (3) | (3) | 0/0 | 0/0 | (3) | 1/3 | 0/0 | 0/0 | 1/0 | 0/0 | 0/0 | 0/0 | 1/1 | 1/1 | 1/1 | 3/0 | 2/2 | 3/3 | 0/0 | 4/4 | 4/4 | 4/4
Anilinhydrochlorid | -> siehe: Anilinchlorhydrat
Aniliniumchlorid | -> siehe: Anilinchlorhydrat
Anis | — | — |  | ? |  | 0/0 | 0/0 | (2) | (2) | (2) | 0/0 | (2) | (2) | 0/0 | 0/0 | 0/0 | 0/0 | 1/1 | 0/0 | 1/1 | (1) | (1) | (2) | (2) | (2) | 0/0 | (1) | (1) | (1)
Anisol | C7H8O | 000100-66-3 | 100 % | Xi | X | 1/4 | 3/4 | 1/0 | 4/4 | 0/0 | 2/3 | (2) | 3/3 | 4/4 | 0/0 | 0/0 | 0/0 | 0/0 | 0/0 | 1/1 | 1/1 | (3) | 4/4 | 4/4 | 4/4 | 0/0 | 1/0 | (1) | (1)
Anisöl | — | 084775-42-8 |  | Xi |  | 0/0 | 0/0 | (3) | (3) | 0/0 | (4) | (2) | (3) | 0/0 | 0/0 | 0/0 | 0/0 | 4/4 | 0/0 | (1) | (1) | (3) | 4/4 | (3) | 4/4 | 0/0 | (1) | (1) | (1)
Anon | -> siehe: Cyclohexanon
Antimon-(III)-chlorid | -> siehe: Antimontrichlorid
Antimon-(V)-chlorid | -> siehe: Antimonpentachlorid
Antimonpentachlorid | SbCl5 | 007647-18-9 |  | C |  | 0/0 | 0/0 | 4/4 | (3) | 0/0 | 0/0 | 4/4 | 1/1 | 0/0 | 0/0 | 0/0 | 0/0 | 0/0 | 0/0 | 0/0 | 0/0 | (2) | (2) | (2) | 4/4 | 0/0 | (3) | (4) | (4)
Antimontrichlorid | SbCl3 | 010025-91-9 | 90 % | C |  | 1/1 | 1/1 | 4/4 | 1/0 | 0/0 | 0/0 | 4/4 | 1/1 | 0/0 | 0/0 | 1/0 | 0/0 | 0/0 | 0/0 | 1/1 | 1/1 | 1/1 | 1/0 | 1/1 | 3/0 | 0/0 | 4/4 | 4/4 | 4/4
Antimontrichlorid | SbCl3 | 010025-91-9 | wasserfrei | C |  | 0/0 | 0/0 | 4/4 | 1/0 | 0/0 | 0/0 | 4/4 | 1/1 | 0/0 | 0/0 | 0/0 | 0/0 | 0/0 | 0/0 | 0/0 | (1) | (2) | 1/0 | 1/0 | 1/0 | 0/0 | 1/1 | 4/4 | 4/4
Antimontrichlorid | SbCl3 | 010025-91-9 | wässrig | C |  | 0/0 | 0/0 | 4/4 | (3) | 0/0 | 0/0 | 4/4 | 1/1 | 0/0 | 0/0 | 0/0 | 0/0 | 0/0 | 0/0 | 1/1 | (1) | 1/1 | 1/0 | 1/1 | 3/0 | 0/0 | 4/4 | 4/4 | 4/4
Apfelsaft | — | — |  | — |  | 1/1 | 1/1 | (1) | 1/0 | 1/0 | 0/0 | (2) | 1/1 | 1/0 | 0/0 | 0/0 | 0/0 | 1/1 | 1/1 | 1/1 | 1/1 | (1) | (1) | (1) | (1) | 0/0 | (2) | (1) | (1)
Apfelsinensaft | — | — |  | — |  | 1/1 | 1/1 | 1/0 | 1/0 | 1/0 | 0/0 | (2) | 1/1 | 1/0 | 0/0 | 0/0 | 0/0 | 1/1 | 1/1 | 1/1 | 1/1 | (1) | 1/0 | (1) | (2) | 0/0 | (2) | 1/1 | 1/1
Apfelsinenschalenöl | — | 008028-48-6 |  | Xn |  | (3) | (3) | 1/0 | (3) | 0/0 | (4) | 1/0 | (3) | 4/4 | 0/0 | 0/0 | 0/0 | 0/0 | 0/0 | (1) | 1/1 | (3) | 4/4 | (2) | (3) | 0/0 | (1) | (1) | (1) | hauptsächlich +-Limonen
Arcton 12 | -> siehe: Dichlordifluormethan
Arcton 21 | -> siehe: Dichlorfluormethan
Arcton 22 | -> siehe: Chlordifluormethan
Arsenanhydrid | -> siehe: Arsenpentoxid
Arsenpentoxid | As2O5 | 001303-28-2 |  | T, N |  | 1/1 | 1/1 | (3) | (2) | 0/0 | 0/0 | (4) | 1/1 | 0/0 | 0/0 | 0/0 | 0/0 | 0/0 | 0/0 | 0/0 | 1/1 | (2) | (2) | (3) | (3) | 0/0 | (3) | (1) | (1)
Arsensäure | H3AsO4 | 022538-92-7 | wässrig | T, N |  | 1/1 | 0/2 | (3) | 1/0 | 0/0 | 0/0 | 4/4 | 1/1 | 1/1 | 0/0 | 1/3 | 3/0 | 0/0 | 1/1 | 1/1 | 1/1 | 1/1 | 1/0 | 2/2 | 1/1 | 0/0 | 4/4 | 1/0 | 1/1
Arsensäure | H3AsO4 | 022538-92-7 |  | T, N |  | 1/1 | 0/2 | (3) | 1/0 | 0/0 | 0/0 | 4/4 | 1/1 | 1/1 | 0/0 | 1/3 | 3/0 | 0/0 | 1/1 | 0/0 | 1/1 | 1/1 | 1/0 | 2/2 | 1/1 | 0/0 | 4/4 | 1/0 | 1/1
Arsensäureanhydrid | -> siehe: Arsenpentoxid
Ascorbinsäure | C6H8O6 | 000050-81-7 | wässrig | — |  | 1/1 | 1/1 | (2) | (2) | (1) | 0/0 | (2) | 1/1 | 0/0 | 0/0 | 0/0 | 0/0 | 0/0 | 1/1 | 1/1 | 1/1 | (1) | (1) | (1) | (1) | 0/0 | 1/1 | (1) | (1)
Äther | -> siehe: Ethylether
Atropinsulfat | C34H48N2SO10-H2O | 000055-48-1 |  | T+ |  | 1/1 | 1/1 | (2) | (1) | (2) | 0/0 | (1) | 1/1 | 0/0 | 0/0 | 0/0 | 0/0 | 1/1 | 1/1 | 1/1 | 1/1 | (1) | (2) | (2) | (1) | 0/0 | (2) | (1) | (1)
Ätzbaryt | -> siehe: Bariumhydroxid
Ätzkali | -> siehe: Kaliumhydroxid
Ätzkalk | -> siehe: Calciumoxid
Ätznatron | -> siehe: Natriumhydroxid
Azafluoren, 9- | -> siehe: Carbazol
Baldriantropfen | — | — |  | ? |  | 0/0 | 0/0 | (2) | (2) | (2) | 0/0 | (2) | (2) | 4/4 | 0/0 | 0/0 | 0/0 | 1/0 | 0/0 | 1/1 | 1/1 | (1) | (3) | (3) | (2) | 0/0 | (2) | (1) | (1)
Bariumbromid | BaBr2 | 010553-31-8 |  | Xn |  | 1/1 | 1/1 | (2) | (2) | 1/0 | 0/0 | (2) | 1/1 | 1/1 | 0/0 | 0/0 | 0/0 | 1/1 | 1/1 | 1/1 | 1/1 | (1) | 1/0 | (1) | 1/1 | 0/0 | (2) | (2L) | (2L)
Bariumcarbonat | BaCO3 | 000513-77-9 | gesättigt | Xn |  | 1/1 | 1/1 | 1/1 | (1) | 1/1 | 1/1 | (1) | 1/1 | 1/1 | 0/0 | 1/0 | 1/0 | 1/1 | 1/1 | 1/1 | 1/1 | 1/1 | 1/1 | 1/1 | 1/1 | 0/0 | 1/1 | 1/1 | 1/1 | wegen geringer Löslichkeit keine chemische Einwirkung zu erwarten
Bariumchlorid | BaCl2 | 010361-37-2 | gesättigt | T |  | 1/1 | 1/1 | 1/0 | 1/0 | 1/0 | 1/1 | (2) | 1/1 | 1/1 | 1/0 | 1/3 | 1/0 | 1/1 | 1/1 | 1/1 | 1/1 | 1/1 | 1/1 | 1/0 | 1/1 | 0/0 | 1/1 | 1/2L | 1/1L
Bariumchlorid | BaCl2 | 010361-37-2 | wässrig | T |  | 1/1 | 1/1 | 1/0 | (2) | 1/0 | 0/0 | (2) | 1/1 | 0/0 | 0/0 | 0/0 | 0/0 | 0/0 | 1/1 | 1/1 | 1/1 | 1/1 | 1/1 | 1/0 | 1/1 | 0/0 | 1/1 | 1/2L | 1/1L
Bariumhydroxid | Ba(HO)2 | 012230-71-6 | gesättigt | Xn |  | 1/1 | 1/1 | 1/0 | (3) | 0/0 | 1/1 | (2) | 1/1 | 0/0 | 0/0 | 1/3 | 1/0 | 0/0 | 0/0 | 1/1 | 1/1 | 1/3 | 1/0 | 1/1 | 1/1 | 0/0 | (3) | 1/1 | 1/1
Bariumhydroxid | Ba(HO)2 | 012230-71-6 | wässrig | Xn |  | 1/1 | 1/1 | 1/0 | (3) | 0/0 | 0/0 | (2) | 1/1 | 0/0 | 0/0 | 0/0 | 0/0 | 0/0 | 0/0 | 1/1 | 1/1 | 1/3 | 1/0 | 1/1 | 1/1 | 0/0 | (3) | 1/1 | 1/1
Bariumsulfid | BaS | 021109-95-5 | gesättigt | (T) |  | 1/1 | 1/1 | 1/0 | (2) | (2) | 1/1 | (2) | 1/1 | 0/0 | 1/0 | 1/0 | 1/0 | 0/0 | 0/0 | 1/1 | 1/1 | (2) | 1/0 | 1/0 | 1/1 | 0/0 | (3) | (1) | (1)
Baumwollsamenöl | — | 008001-29-4 | techn. rein | ? |  | 0/0 | 0/0 | 1/0 | (2) | (2) | 0/0 | (2) | 1/1 | 0/0 | 0/0 | 0/0 | 0/0 | 0/0 | 0/0 | 1/1 | 1/1 | (1) | 3/0 | 1/0 | 1/0 | 0/0 | (1) | 1/1 | 1/1
Benzaldehyd | C7H6O | 000100-52-7 |  | Xn |  | 1/3 | 3/3 | 3/0 | 4/4 | 4/4 | 1/2 | 1/0 | 1/4 | 4/4 | 3/3 | 4/4 | 4/4 | 1/4 | 1/3 | 1/1 | 1/1 | 1/1 | 3/4 | 4/4 | 4/4 | 0/0 | 1/1 | 1/1 | 1/1 | künstl. Mandelöl
Benzen | -> siehe: Benzol
Benzin | C5H12 - C12H26 | 086290-81-5 |  | F, Xn, N | X | 2/3 | 3/4 | 1/0 | 3/3 | (2) | 2/3 | 1/2 | 3/4 | 4/4 | 3/3 | 2/4 | 0/0 | 0/4 | 1/1 | 1/1 | 1/1 | 1/1 | 4/4 | (1-3) | 3/0 | 0/0 | 1/1 | 1/1 | 1/1 | Kraftstoff, unverbleit
Benzoesäure | C7H6O2 | 000065-85-0 | gesättigt | Xn, Xi |  | 1/1 | 1/1 | 3/4 | 4/4 | 1/0 | 1/2 | 2/4 | 1/3 | 2/2 | 3/3 | 1/2 | 1/0 | 1/1 | 1/1 | 1/1 | 1/1 | 1/1 | 3/0 | 1/1 | 3/0 | 0/0 | 1/2 | 1/1 | 1/1
Benzoesäure | C7H6O2 | 000065-85-0 | wässrig | Xn, Xi |  | 1/1 | 1/1 | 3/4 | 4/4 | 1/0 | 0/0 | 2/4 | 1/3 | 0/0 | 0/0 | 0/0 | 0/0 | 0/0 | 1/1 | 1/1 | 1/1 | 1/1 | 3/0 | 1/1 | 3/0 | 0/0 | 1/2 | 1/1 | 1/1
Benzoesäure Natriumsalz | -> siehe: Natriumbenzoat
Benzoesäurealdehyd | -> siehe: Benzaldehyd
Benzoesäurebenzylester | -> siehe: Benzylbenzoat
Benzoesäurechlorid | -> siehe: Benzoylchlorid
Benzoesäureethylester | C9H10O2 | 000093-89-0 |  | Xn |  | 2/2 | 3/3 | (2) | 4/4 | 0/0 | 2/3 | (2) | 2/3 | 4/4 | 4/4 | 4/4 | 0/0 | 4/4 | 1/2 | 1/1 | 1/0 | (3) | (3) | (3) | 4/4 | 0/0 | (1) | (1) | (1)
Benzol | C6H6 | 000071-43-2 |  | F, T | X | 3/4 | 3/4 | 2/0 | 4/4 | 4/4 | 2/3 | 1/2 | 3/4 | 4/4 | 4/4 | 4/4 | 0/0 | 0/4 | 1/2 | 1/1 | 1/1 | 1/3 | 4/4 | 3/3 | 4/4 | 0/0 | 1/1 | 1/1 | 1/1
Benzol-1,2-dicarbonsäure | -> siehe: Phthalsäure
Benzolcarbonsäure | -> siehe: Benzoesäure
Benzolhexachlorid (BHC) | -> siehe: Hexachlorcyclohexan
Benzolsulfonsäure | C6H6SO3 | 000098-11-3 | gesättigt | C |  | 1/1 | 1/1 | (4) | (3) | (4) | 0/0 | (4) | 2/4 | 0/0 | 1/0 | 2/0 | 0/0 | 0/0 | 0/0 | 1/1 | 1/1 | 1/4 | 4/4 | 1/0 | 4/4 | 0/0 | 3/4 | 0/0 | 1/0
Benzoylchlorid | C7H5ClO | 000098-88-4 | 100 % | C |  | 0/0 | 3/3 | 4/4 | (4) | 0/0 | (4) | (3) | 3/4 | 0/0 | 0/0 | 0/0 | 0/0 | 0/0 | 0/0 | 0/0 | 1/1 | 1/1 | 1/0 | (3) | 4/4 | 0/0 | 1/0 | (2L) | (2L)
Benzylacetat | C9H10O2 | 000140-11-4 |  | Xn/Xi |  | 1/1 | 1/2 | (2) | 3/4 | 0/0 | 1/2 | (2) | 1/2 | 4/4 | 4/4 | 4/4 | 0/0 | 4/4 | 1/2 | 1/1 | 1/0 | (3) | (3) | 1/0 | 4/4 | 0/0 | 1/1 | 1/1 | 1/1
Benzylalkohol | C7H8O | 000100-51-6 |  | Xn |  | 3/4 | 4/4 | 4/4 | 4/4 | 0/0 | 4/4 | 1/0 | 4/4 | 4/4 | 4/4 | 2/3 | 0/0 | 4/4 | 1/1 | 1/1 | 1/1 | 1/1 | 3/0 | 1/0 | 4/4 | 0/0 | 1/1 | 1/1 | 1/1
Benzylbenzoat | C14H12O2 | 000120-51-4 |  | Xn |  | 0/0 | 0/0 | (2) | (3) | 0/0 | (3) | (2) | (3) | 0/0 | 0/0 | 0/0 | 0/0 | 0/0 | 0/0 | 0/0 | (1) | (2) | 4/4 | (3) | 4/4 | 0/0 | (1) | (1) | (1)
Benzylcarbinol | -> siehe: Phenylethanol
Benzylchlorid | C7H7Cl | 000100-44-7 | 100 % | T/Xi |  | 0/0 | 4/4 | 1/0 | 4/4 | 0/0 | 4/4 | (2) | 4/4 | 4/4 | 4/4 | 4/4 | 4/4 | 0/0 | 0/0 | (1) | 1/0 | (3) | 4/4 | 1/0 | 4/4 | 0/0 | 4/4 | 1/1L | 1/1L
Benzylether | -> siehe: Dibenzylether
Bernsteinsäure | C4H6O4 | 000110-15-6 | 50 % | Xi |  | 1/1 | 1/1 | (3) | (2) | 0/0 | 0/0 | (3) | 1/1 | 0/0 | 0/0 | 2/0 | 0/0 | 0/0 | 1/1 | 1/1 | 1/1 | 1/1 | 1/0 | 1/1 | (1) | 0/0 | 1/1 | 1/0 | 1/0
Bernsteinsäure | C4H6O4 | 000110-15-6 | gesättigt | Xi |  | 1/1 | 1/1 | (3) | (2) | 0/0 | 0/0 | (3) | 1/1 | 1/1 | 0/0 | 1/3 | 1/0 | 0/0 | 1/1 | 1/1 | 1/1 | 1/1 | 1/0 | 1/1 | 1/1 | 0/0 | 1/1 | 1/0 | 1/0
Bernsteinsäurediethylester | C8H14O4 | 000123-25-1 |  | — |  | 0/0 | 0/0 | (2) | (4) | 0/0 | 0/0 | (3) | (2) | 0/0 | 0/0 | 0/0 | 0/0 | 0/0 | 0/0 | (1) | (1) | (2) | (2) | 4/4 | 4/4 | 0/0 | (1) | (1) | (1)
Bichromat-Schwefelsäure | -> siehe: Chromschwefelsäure
Bienenwachs | — | 008012-89-3 |  | — |  | 1/1 | 1/1 | 1/1 | (1) | 1/0 | 0/0 | 1/1 | 1/3 | 0/0 | 0/0 | 0/0 | 0/0 | 0/0 | 1/1 | 1/1 | 1/1 | (1) | (3) | (1) | (2) | 0/0 | 1/1 | (1) | (1)
Bier | — | — |  | — |  | 1/1 | 1/1 | 1/0 | 1/0 | 1/0 | 1/0 | 1/1 | 1/1 | 1/0 | 0/0 | 1/1 | 1/0 | 0/0 | 1/1 | 1/1 | 1/1 | 1/1 | 1/0 | 1/0 | 1/0 | 0/0 | 1/1 | 1/1 | 1/1
Bis(2-Chlor-1-methylethyl)ether | -> siehe: Dichlorisopropylether
Bis(2-ethylhexyl)-adipat | -> siehe: Dioctyladipat
Bis(2-ethylhexyl)-phthalat | -> siehe: Diisooctylphthalat
Bis(2-ethylhexyl)-sebacat, Sebacinsäure-bis(2-ethylhexylester) | -> siehe: Dioctylsebacat
Bismutchlorid | BiCl3 | 007787-60-2 |  | Xi |  | 1/1 | 1/1 | (3) | (2) | (2) | 0/0 | (4) | 1/1 | 0/0 | 0/0 | 0/0 | 0/0 | 1/1 | 0/0 | (1) | 1/1 | (2) | 1/0 | (1) | (1) | 0/0 | (4) | 0/0 | 0/0 | früher: Wismutchlorid
Bismutsubnitrat | Bi5O(HO)9(NO3)4 | 001304-85-4 |  | O, Xi |  | 1/1 | 1/1 | (3) | (2) | (2) | 0/0 | (2) | 1/1 | 0/0 | 0/0 | 0/0 | 0/0 | 1/1 | 0/0 | (1) | 1/1 | (2) | 1/0 | (1) | (1) | 0/0 | (3) | 0/0 | 0/0 | früher: Wismutsubnitrat
Bisulfit | -> siehe: Natriumbisulfit
Bisulfitlauge | NaHSO3 | ?? |  | Xn |  | 1/1 | 1/1 | (3) | (3) | 0/0 | 0/0 | 4/4 | 1/1 | 0/0 | 0/0 | 0/0 | 0/0 | 0/0 | 0/0 | (1) | 1/1 | 1/1 | 1/0 | 1/1 | 3/0 | 0/0 | (3) | 1/1 | 1/1
Bisulfitlauge, S02-haltig | NaHSO3 | ?? | gesättigt | Xn |  | 1/1 | 1/1 | (3) | (3) | 0/0 | 0/0 | 4/4 | 1/1 | 0/0 | 0/0 | 1/3 | 0/0 | 0/0 | 0/0 | (1) | 1/1 | 1/1 | (3) | 1/1 | 4/4 | 0/0 | (3) | 1/1 | 1/1
Bittermandelöl | C7H6O | 090320-35-7 |  | Xn |  | 1/3 | 3/3 | 3/0 | 4/4 | 4/4 | 1/2 | 1/0 | 1/4 | 4/4 | 3/3 | 4/4 | 4/4 | 1/4 | 1/3 | 1/1 | 1/1 | 1/1 | 3/4 | 4/4 | 4/4 | 0/0 | 1/1 | 1/1 | 1/1 | Hauptbestandteil: Benzaldehyd
Bittersalz | -> siehe: Magnesiumsulfat
Bitumen | — | 008052-42-4 |  | — |  | 0/0 | 0/0 | 1/0 | (2) | (2) | 0/0 | 2/0 | 1/3 | 0/0 | 0/0 | 0/0 | 0/0 | 0/0 | 0/0 | (1) | (1) | (2) | 4/4 | 1/0 | (3) | 0/0 | 1/1 | (1) | (1)
Blausäure | HCN | 000074-90-8 | techn. rein | F+, T+ | X | 1/1 | 1/1 | (3) | 4/4 | 0/0 | 0/0 | 4/4 | 1/1 | 1/0 | 0/0 | 1/3 | 1/0 | 0/0 | 0/0 | 1/1 | 1/1 | 1/1 | 1/0 | 1/0 | 3/0 | 0/0 | 1/1 | 1/0 | 1/0
Blausäure | HCN | 000074-90-8 | wässrig | F+, T+ | X | 1/1 | 1/1 | (3) | 4/4 | 0/0 | (4) | 4/4 | 1/1 | 1/0 | 0/0 | 1/0 | 1/0 | 0/0 | 0/0 | 1/1 | 1/1 | 1/1 | 1/0 | 1/0 | 3/0 | 0/0 | (1) | 1/0 | 1/0
Blei-(II)-acetat | C4H6PbO4 | 000301-04-2 | wässrig | T, N |  | 1/1 | 1/1 | 3/0 | 1/0 | (2) | 1/0 | 1/0 | 1/1 | 1/1 | 0/0 | 1/1 | 1/0 | 1/1 | 1/1 | 1/1 | 1/1 | 1/1 | 1/0 | 2/2 | 3/0 | 0/0 | 4/4 | 1/1 | 1/1
Blei-(II)-acetat | C4H6PbO4 | 000301-04-2 |  | T, N |  | 1/1 | 1/1 | 3/0 | 1/0 | (2) | 0/0 | 1/0 | 1/1 | 0/0 | 0/0 | 0/0 | 0/0 | 0/0 | 1/1 | 1/1 | 1/1 | 1/1 | 1/0 | 2/2 | 2/2 | 0/0 | 4/4 | 1/1 | 1/1
Blei-(II)-nitrat | Pb(NO3)2 | 010099-74-8 | wässrig | O, T, N |  | 1/1 | 1/1 | (3) | (2) | (2) | 0/0 | (2) | 1/1 | 0/0 | 0/0 | 0/0 | 0/0 | 0/0 | 1/1 | 1/1 | 1/1 | 1/1 | 1/0 | 1/0 | 1/0 | 0/0 | 1/1 | 1/0 | 1/0
Blei-(II)-nitrat | Pb(NO3)2 | 010099-74-8 |  | O, T, N |  | 1/1 | 1/1 | (3) | (2) | (2) | 0/0 | (2) | 1/1 | 1/1 | 0/0 | 0/0 | 0/0 | 1/1 | 1/1 | 1/1 | 1/1 | 1/1 | 1/0 | 1/0 | 1/0 | 0/0 | 1/1 | 1/0 | 1/0
Bleisalpeter | -> siehe: Blei-(II)-nitrat
Bleistearat | C36H70PbO4 | 001072-35-1 |  | ? |  | 1/1 | 1/1 | (2) | (1) | (1) | 0/0 | (1) | 1/1 | 1/1 | 0/0 | 0/0 | 0/0 | 1/1 | 1/1 | 1/1 | 1/1 | (1) | (2) | (1) | (2) | 0/0 | (1) | (1) | (1) | wegen geringer Löslichkeit keine chemische Einwirkung zu erwarten
Bleisulfat | PbSO4 | 007446-14-2 |  | (T, N) |  | 1/1 | 1/1 | (2) | (1) | (1) | 0/0 | (1) | 1/1 | 1/1 | 0/0 | 0/0 | 0/0 | 1/1 | 1/1 | 1/1 | 1/1 | 1/1 | 1/1 | 1/1 | (2) | 0/0 | (1) | (1) | (1) | wegen geringer Löslichkeit keine chemische Einwirkung zu erwarten
Bleitetraethyl | -> siehe: Tetraethylblei
Bleizucker | -> siehe: Blei-(II)-acetat
Blutlaugensalz gelb | -> siehe: Ferrocyankalium
Blutlaugensalz rot | -> siehe: Ferricyankalium
Borax | -> siehe: Natriumborat
Borsäure | H3BO3 | 010043-35-3 | 10 % | Xi |  | 1/1 | 1/1 | 1/0 | 1/1 | 1/0 | 1/1 | 2/3 | 1/1 | 1/2 | 1/0 | 1/3 | 1/0 | 1/1 | 1/1 | 1/1 | 1/1 | 1/1 | 1/0 | 1/1 | 1/1 | 0/0 | 1/2 | 1/1 | 1/1
Borsäure | H3BO3 | 010043-35-3 | wässrig | Xi |  | 1/1 | 1/1 | 3/3 | 1/1 | 1/0 | 0/0 | 2/3 | 1/1 | 0/0 | 0/0 | 0/0 | 0/0 | 0/0 | 1/1 | 1/1 | 1/1 | 1/1 | 1/0 | 1/1 | 1/1 | 0/0 | 1/2 | 1/1 | 1/1
Branntweine | -> siehe: Spirituosen
Bremsflüssigkeit | — | — |  | ? |  | 1/0 | 1/0 | 1/0 | 4/4 | 0/0 | 1/1 | (3) | 1/1 | 3/0 | 0/0 | 1/0 | 3/0 | 4/4 | 0/0 | (1) | 1/0 | (3) | 1/0 | 4/4 | 4/4 | 0/0 | (1) | (1) | (1)
Brom | Br2 | 007726-95-6 |  | T+, C |  | 4/4 | 4/4 | 4/4 | 4/4 | 4/4 | 4/4 | 4/4 | 4/4 | 4/4 | 4/4 | 2/4 | 4/4 | 4/4 | 1/2 | 1/1 | 1/3 | 1/1 | 4/4 | (2-3) | 4/4 | 0/0 | (4) | 4/4 | 4/4
Brombenzen | -> siehe: Brombenzol
Brombenzol | C6H5Br | 000108-86-1 |  | Xn | X | 3/4 | 4/4 | 1/0 | 4/4 | (2) | 4/4 | 1/0 | 4/4 | 4/4 | 4/4 | 4/4 | 0/0 | 0/0 | 2/4 | 1/1 | 1/0 | 1/1 | 4/4 | 3/0 | 4/4 | 0/0 | 1/1 | (1) | (1)
Bromchlormethan | CH2BrCl | 000074-97-5 | 100 % | Xn |  | (4) | (4) | 4/4 | 4/4 | 1/0 | (4) | (3) | 4/4 | 4/4 | 0/0 | 4/4 | 4/4 | 4/4 | 0/0 | (1) | 1/0 | (3) | 4/4 | 3/0 | 4/4 | 0/0 | (3) | 0/0 | 0/0
Bromdämpfe | Br2 | 007726-95-6 |  | T |  | (4) | (4) | 4/4 | (3) | 4/4 | (4) | 4/4 | 4/4 | 0/0 | 0/0 | 0/0 | 0/0 | 0/0 | 0/0 | (1) | 1/0 | (1) | 4/4 | (2-3) | 4/4 | 0/0 | (3) | (4) | (4)
Bromkalium | -> siehe: Kaliumbromid
Brommethan | CH3Br | 000074-83-9 | techn. rein | T |  | 3/0 | 4/4 | 1/0 | (3) | 0/0 | 0/0 | 1/0 | 4/4 | 4/4 | 0/0 | 4/4 | 4/4 | 0/0 | 0/0 | 1/0 | 1/0 | 1/1 | 4/4 | 1/0 | 4/4 | 0/0 | 4/4 | 1/1L | 1/1L
Bromoform | CHBr3 | 000075-25-2 |  | T |  | 4/4 | 4/4 | 4/4 | 4/4 | 4/4 | 4/4 | (4) | 4/4 | 4/4 | 4/4 | 4/4 | 0/0 | 0/0 | 2/3 | 1/1 | (1) | (2) | 4/4 | (4) | 4/4 | 0/0 | (3) | 0/0 | 0/0
Brompentafluorid | BrF5 | 007789-30-2 |  | F, T, C |  | 0/0 | 0/0 | 4/4 | (4) | (4) | (4) | 4/4 | (3) | 0/0 | 0/0 | 0/0 | 0/0 | 0/0 | 0/0 | 0/0 | (2) | (3) | 4/4 | 4/4 | 4/4 | 0/0 | (3) | (4) | (4)
Bromsäure | HBrO3 | 007789-31-3 | konz. | C |  | 0/0 | 0/0 | (4) | (4) | (4) | 0/0 | 4/4 | 3/0 | 0/0 | 0/0 | 0/0 | 0/0 | 0/0 | 0/0 | 0/0 | (1) | (2) | (4) | (2) | 4/4 | 0/0 | (4) | (4) | (4)
Bromtrifluorid | BrF3 | 007787-71-5 |  | T, C |  | 0/0 | 0/0 | 4/4 | (4) | 4/4 | (4) | 4/4 | (3) | 0/0 | 0/0 | 0/0 | 0/0 | 0/0 | 0/0 | 0/0 | (2) | (3) | 4/4 | 4/4 | 4/4 | 0/0 | (3) | (4) | (4)
Bromtrifluormethan | CBrF3 | 000075-63-8 |  | N |  | 0/0 | 0/0 | 1/0 | (3) | 0/0 | 0/0 | 1/0 | (3) | 0/0 | 0/0 | 0/0 | 0/0 | 0/0 | 0/0 | 0/0 | (1) | 0/0 | 1/0 | 3/0 | 1/0 | 0/0 | (3) | 0/0 | 0/0
Bromwasser | Br2+H2O | 007726-95-6 | gesättigt | T |  | 4/4 | 4/4 | 4/4 | (4) | 4/4 | 4/4 | 4/4 | 4/4 | 4/4 | 0/0 | 3/4 | 0/0 | 0/0 | 0/0 | 0/0 | 1/1 | 1/1 | 4/4 | (2-3) | 4/4 | 0/0 | (4) | 4/4 | 4/4
Bromwasserstoffsäure | HBr | 010035-10-6 | 40 % | C |  | 1/0 | 1/1 | 4/4 | 4/4 | (4) | 4/4 | 4/4 | 1/1 | 4/4 | 0/0 | 1/1 | 3/3 | 0/0 | 0/0 | 1/1 | 1/1 | 1/1 | 3/0 | 1/0 | 4/4 | 0/0 | (4) | (4) | (4)
Bromwasserstoffsäure | HBr | 010035-10-6 | 50 % | C |  | 1/1 | 1/2 | 4/4 | 4/4 | (4) | 4/4 | 4/4 | 1/2 | 4/4 | 0/0 | 1/1 | 3/3 | 0/0 | 1/1 | 1/1 | 1/1 | 1/1 | 3/0 | 1/0 | 4/4 | 0/0 | (4) | (4) | (4)
Bromwasserstoffsäure | HBr | 010035-10-6 | verdünnt | C |  | 1/1 | 1/1 | 4/4 | 4/4 | 3/0 | 4/4 | 4/4 | 1/1 | 4/4 | 0/0 | 1/3 | 3/0 | 0/0 | 0/0 | 1/1 | 1/1 | 1/1 | 3/0 | 1/0 | 4/4 | 0/0 | (4) | (4) | (4)
Butadien, 1,3- | C4H6 | 000106-99-0 |  | F+, T | X | 3/4 | 4/4 | 1/0 | 4/4 | 1/0 | 4/4 | (2) | 4/4 | 4/4 | 4/4 | 3/4 | 0/0 | 0/0 | 1/1 | 1/1 | 1/1 | 1/1 | 4/4 | 3/0 | 4/4 | 0/0 | 1/1 | (1) | (1)
Butan | C4H10 | 000106-97-8 | techn. rein | F+ | X | 1/0 | 1/1 | 1/0 | 1/0 | 1/0 | 1/0 | 2/0 | 1/1 | 4/4 | 1/0 | 1/0 | 3/0 | 1/0 | 0/0 | 1/1 | 1/1 | 1/0 | 4/4 | 1/0 | 1/0 | 0/0 | 1/1 | (1) | (1)
Butanal | -> siehe: Butyraldehyd
Butandiol | -> siehe: Butylenglycol
Butandisäure | -> siehe: Bernsteinsäure
Butanol | C4H10O | 000071-36-3 | techn. rein | Xn | X | 1/1 | 1/3 | 1/0 | 2/3 | 1/0 | 1/2 | 1/2 | 1/2 | 1/2 | 2/3 | 2/3 | 4/4 | 1/3 | 1/1 | 1/1 | 1/1 | 1/1 | 2/0 | 3/4 | 1/0 | 0/0 | 1/1 | (1) | (1)
Butanol, sek- | -> siehe: Butylalkohol, sekundär
Butanol, tert- | -> siehe: Butylalkohol, tertiär
Butanol-2 | -> siehe: Butylalkohol, sekundär
Butanon | -> siehe: Methylethylketon
Butansäure | -> siehe: Buttersäure
Butantriol | C4H10O3 | — | 100 % | — |  | (4) | 1/1 | (1) | (2) | (2) | 0/0 | (1) | 1/1 | 0/0 | 0/0 | 3/3 | 4/4 | 0/0 | 0/0 | 1/1 | 1/1 | (1) | 1/0 | 1/0 | 1/0 | 0/0 | (1) | (1) | (1) | Isomeres in der Quelle nicht angegeben
Buten | C4H8 | — | techn. rein | F+ | X | 4/4 | 0/0 | 1/0 | (1) | 1/0 | 0/0 | 1/0 | 4/4 | 0/0 | 0/0 | 1/0 | 0/0 | 0/0 | 0/0 | 1/1 | 1/0 | 1/0 | 3/0 | 1/0 | 3/0 | 0/0 | 1/1 | (1) | (1) | Isomeres in der Quelle nicht angegeben
Butenal, trans-2- | -> siehe: Crotonaldehyd
Butendisäure, cis- | -> siehe: Maleinsäure
Butoxyethanol, 2- | -> siehe: Butylglycol
Butter | — | — |  | — |  | 1/0 | 1/0 | 1/0 | 1/0 | 1/0 | 0/0 | 1/1 | 1/1 | 1/1 | 0/0 | 0/0 | 0/0 | 1/1 | 0/0 | 1/1 | 1/1 | (1) | 3/0 | 1/0 | 1/1 | 0/0 | (1) | (1) | (1)
Buttersäure | C4H8O2 | 000107-92-6 |  | C |  | 3/4 | 4/4 | 3/3 | 4/4 | 0/0 | 4/4 | 4/4 | 4/4 | 4/4 | 2/2 | 2/4 | 4/4 | 4/4 | 1/1 | 1/1 | 1/1 | 1/1 | 4/4 | 3/4 | 4/4 | 0/0 | 1/2 | 1/2 | 1/1
Buttersäureethylester | -> siehe: Ethylbutyrat
Butylacetat | -> siehe: Essigsäurebutylester
Butylacrylat | C7H12O2 | 000141-32-2 | 100 % | Xi | X | 1/2 | 2/3 | 2/0 | 4/4 | 1/3 | 2/3 | (2) | 3/4 | 4/4 | 4/4 | 4/4 | 4/4 | 4/4 | 1/1 | 1/1 | 1/1 | 1/3 | 4/4 | 4/4 | 4/4 | 0/0 | 1/1 | 1/1 | 1/1
Butylalkohol | -> siehe: Butanol
Butylalkohol, sekundär | C4H10O | 000078-92-2 |  | Xn | X | 1/1 | 1/2 | (1) | 2/3 | 1/0 | 1/2 | (1) | 1/2 | 2/2 | 2/3 | 2/2 | 0/0 | 0/0 | 1/1 | 1/1 | 1/1 | 1/1 | 3/0 | (1) | (2) | 0/0 | 1/1 | (1) | (1)
Butylalkohol, tertiär | C4H10O | 000075-65-0 |  | F, Xn | X | 1/1 | 1/2 | (1) | 2/3 | 1/0 | 1/2 | (1) | 1/2 | 1/1 | 2/3 | 1/2 | 0/0 | 0/0 | 1/1 | 1/1 | 1/1 | 1/1 | 3/0 | (1) | (2) | 0/0 | 1/1 | (1) | (1)
Butylamin | C4H11N | 000109-73-9 |  | F, C | X | 0/0 | 0/0 | 0/0 | (3) | 0/0 | 0/0 | 3/4 | 2/0 | 0/0 | 0/0 | 0/0 | 0/0 | 0/0 | 0/0 | (1) | (1) | (2) | 4/4 | 4/4 | 4/4 | 0/0 | (1) | (1) | (1)
Butylcarbinol | -> siehe: Amylalkohol, n-
Butylcellosolve | -> siehe: Butylglycol
Butylen | -> siehe: Buten
Butylenglycol | C4H10O2 | — | techn. rein | — |  | 1/1 | 1/1 | 1/0 | 1/0 | 1/0 | 0/0 | 1/0 | 1/1 | 0/0 | 0/0 | 1/3 | 0/0 | 0/0 | 0/0 | 1/1 | 1/1 | 1/1 | 1/0 | 4/4 | (1) | 0/0 | 1/1 | (1) | (1) | Isomeres in der Quelle nicht angegeben
Butylether | -> siehe: Dibutylether
Butylethylen | -> siehe: Hexen, 1-
Butylglycol | C4H14O2 | 000111-76-2 | 100 % | Xn | X | 0/0 | 1/0 | 1/0 | (2) | 1/0 | 0/0 | 1/0 | 1/0 | 0/0 | 0/0 | 4/4 | 4/4 | 0/0 | 0/0 | 1/1 | 1/0 | 1/1 | 3/0 | 3/4 | 3/4 | 0/0 | 1/1 | (1) | (1)
Butylphenol | C10H14O | — | 100 % | Xi |  | 0/0 | 1/1 | (3) | (3) | 0/0 | (3) | (4) | 1/1 | 0/0 | 0/0 | 3/4 | 4/4 | 0/0 | 0/0 | (1) | 1/1 | 1/1 | 4/4 | 3/0 | 4/4 | 0/0 | 1/1 | 1/1 | 1/1 | Isomeres in der Quelle nicht angegeben
Butylphenol, p-tertiär | C11H15NO | 000098-54-4 | techn. rein | C, Xn |  | 3/0 | 0/0 | (3) | (3) | 0/0 | (3) | (4) | 1/0 | 0/0 | 0/0 | 3/0 | 0/0 | 0/0 | 0/0 | (1) | 1/0 | 1/1 | 4/4 | 3/0 | 4/4 | 0/0 | 1/1 | 1/1 | 1/1
Butylstearat | -> siehe: Stearinsäurebutylester
Butyraldehyd | C4H8O | 000123-72-8 |  | F, Xn | X | 0/0 | 0/0 | (3) | (3) | 0/0 | (4) | (2) | (2) | 0/0 | 0/0 | 0/0 | 0/0 | 0/0 | 0/0 | (1) | (2) | (3) | 3/0 | 4/4 | 4/4 | 0/0 | (1) | (1) | (1)
Cadmiumbromid | CdBr | 007789-42-6 |  | T |  | 1/1 | 1/1 | (3) | (2) | (2) | 0/0 | (3) | (1) | 1/1 | 0/0 | 0/0 | 0/0 | 1/1 | 0/0 | 1/1 | 1/1 | (1) | (2) | (2) | (2) | 0/0 | 4/4 | 0/0 | 0/0
Calciumacetat | C4H6CaO4 | 000062-54-4 | wässrig | — |  | 1/1 | 1/1 | (2) | (1) | (2) | 0/0 | (1) | 1/1 | 0/0 | 0/0 | 0/0 | 0/0 | 0/0 | 1/1 | 1/1 | 1/1 | (1) | 1/0 | 4/4 | 3/3 | 0/0 | (2) | (1) | (1)
Calciumbicarbonat | Ca(HCO3)2 | — | gesättigt | — |  | 1/1 | 1/1 | 1/1 | (1) | (1) | 0/0 | 1/1 | 1/1 | 0/0 | 0/0 | 1/0 | 1/0 | 0/0 | 1/1 | 1/1 | 1/1 | 1/1 | 1/0 | (1) | (1) | 0/0 | (2) | (1) | (1)
Calciumbisulfit | Ca(HSO3)2 | 013780-03-5 | gesättigt | Xn |  | 1/1 | 1/1 | (3) | (2) | 0/0 | 0/0 | 4/4 | 1/1 | 0/0 | 0/0 | 1/0 | 0/0 | 0/0 | 0/0 | 1/1 | 1/1 | 1/1 | 4/4 | 1/0 | 3/3 | 0/0 | (3) | 1/1 | 1/3
Calciumbisulfit | Ca(HSO3)2 | 013780-03-5 | wässrig | Xn |  | 1/1 | 1/1 | (3) | (2) | 0/0 | 0/0 | 4/4 | 1/1 | 0/0 | 0/0 | 0/0 | 0/0 | 0/0 | 0/0 | 1/1 | 1/1 | 1/1 | 4/4 | 1/0 | 3/3 | 0/0 | (3) | 1/1 | 1/3
Calciumbromid | CaBr2 | 007789-41-5 |  | ? |  | 1/1 | 1/1 | (2) | (1) | (2) | 0/0 | (3) | 1/1 | 1/1 | 0/0 | 0/0 | 0/0 | 1/1 | 1/1 | 1/1 | 1/1 | 1/1 | (1) | (1) | (1) | 0/0 | (3) | 0/0 | 0/0
Calciumcarbid | CaC2 | 000075-20-7 |  | F | X | 1/1 | 1/1 | (2) | (2) | 0/0 | 0/0 | (2) | 1/1 | 0/0 | 0/0 | 0/0 | 0/0 | 0/0 | 0/0 | (1) | 1/1 | (1) | (2) | (2) | (2) | 0/0 | (3) | (1) | (1) | Carbid, reagiert mit Wasser zu Acetylen - hochentzündlich!
Calciumcarbonat | CaCO3 | 000471-34-1 | gesättigt | — |  | 1/1 | 1/1 | 1/1 | 1/1 | 1/1 | 1/1 | 1/1 | 1/1 | 1/1 | 1/1 | 1/1 | 1/1 | 1/1 | 1/1 | 1/1 | 1/1 | 1/1 | 1/1 | 1/1 | 1/1 | 1/1 | 1/1 | 1/1 | 1/1 | wegen geringer Löslichkeit keine chemische Einwirkung zu erwarten
Calciumchlorat | Ca(ClO3)2 | 010137-74-3 | gesättigt | O, (T) |  | 0/0 | 0/0 | (3) | (2) | 0/0 | 1/1 | (3) | 1/1 | 0/0 | 0/0 | 0/0 | 0/0 | 0/0 | 0/0 | 1/1 | (1) | 1/1 | (2) | (1) | (3) | 0/0 | 1/1 | (1) | 1/0
Calciumchlorid | CaCl2 | 010043-52-4 | alkoholisch | F, Xi |  | 1/0 | 0/0 | 4/4 | (2) | 0/0 | 1/0 | (3) | 1/1 | 0/0 | 0/0 | 0/0 | 4/4 | 0/0 | 0/0 | 1/1 | 1/0 | (1) | (2) | (2) | (2) | 0/0 | (3) | 1/2L | 1/2L
Calciumchlorid | CaCl2 | 010043-52-4 | wässrig | Xi |  | 1/1 | 1/1 | 1/0 | 1/0 | 1/0 | 1/1 | (3) | 1/1 | 1/1 | 1/0 | 1/3 | 1/0 | 1/1 | 1/1 | 1/1 | 1/1 | 1/1 | 1/0 | 1/1 | 1/1 | 0/0 | 3/3 | 1/2L | 1/2L
Calciumhydrat | -> siehe: Calciumhydroxid
Calciumhydrogencarbonat | -> siehe: Calciumbicarbonat
Calciumhydrogensulfit | -> siehe: Calciumbisulfit
Calciumhydroxid | CaH2O2 | 001305-62-0 | wässrig | (Xi) |  | 1/1 | 1/1 | 1/0 | 4/4 | 1/0 | 1/1 | 1/1 | 1/1 | 1/1 | 0/0 | 0/0 | 0/0 | 0/0 | 1/1 | 1/1 | 1/1 | 1/1 | 1/0 | 1/1 | 1/0 | 0/0 | 3/4 | 1/1 | 1/1
Calciumhydroxid | CaH2O2 | 001305-62-0 | konz. | C |  | 1/1 | 1/1 | 1/0 | 4/4 | 1/0 | 1/1 | 1/1 | 1/1 | 2/2 | 2/2 | 1/1 | 1/0 | 0/0 | 1/1 | 1/1 | 1/1 | 1/3 | 1/0 | 1/1 | 1/0 | 0/0 | 3/4 | 1/1 | 1/1
Calciumhypochlorit | Ca(OCl)2 | 007778-54-3 | gesättigt | O, C |  | 1/1 | 1/1 | 1/4 | 3/4 | 3/0 | 1/2 | 1/0 | 1/1 | 2/3 | 1/1 | 2/3 | 3/0 | 1/1 | 1/1 | 1/1 | 1/1 | 1/3 | (2) | 2/3 | 4/4 | 0/0 | 4/4 | 3/0 | 2/0 | Bleichpulver
Calciumhypochlorit | Ca(OCl)2 | 007778-54-3 | wässrig | O, C/Xi |  | 0/0 | 0/0 | 4/4 | 1/0 | 3/0 | 0/0 | 1/0 | 1/1 | 1/3 | 0/0 | 0/0 | 0/0 | 0/0 | 0/0 | 1/1 | 1/1 | 1/1 | 1/0 | 2/3 | 4/4 | 0/0 | 4/4 | 3/0 | 2/0 | Bleichpulver
Calciumnitrat | Ca(NO3)2 | 010124-37-5 | 50 % | O |  | 1/1 | 1/1 | (2) | 1/0 | (2) | 1/1 | (3) | 1/1 | 1/1 | 0/0 | 1/0 | 1/0 | 0/0 | 0/0 | 1/1 | 1/1 | 1/1 | 1/0 | 1/0 | 4/4 | 0/0 | 1/0 | 1/1 | 1/1
Calciumnitrat | Ca(NO3)2 | 010124-37-5 | wässrig | O |  | 1/1 | 1/1 | (2) | (1) | (2) | 0/0 | (3) | 1/1 | 0/0 | 0/0 | 0/0 | 0/0 | 0/0 | 0/0 | 1/1 | 1/1 | 1/1 | 1/0 | 1/0 | 1/1 | 0/0 | 1/0 | 1/1 | 1/1
Calciumoxid | CaO | 001305-78-8 | Pulver | C |  | 1/0 | 1/1 | (2) | (2) | (2) | 0/0 | 0/0 | 1/1 | 1/1 | 0/0 | 1/0 | 1/0 | 1/1 | 1/1 | 1/1 | 1/1 | (1) | 1/0 | 1/0 | 1/0 | 0/0 | (3) | 1/1 | 1/1
Calciumphosphat | Ca3(PO4)2 | 007758-87-4 | wässrig | — |  | 1/1 | 1/1 | 1/1 | 1/1 | 1/1 | 1/1 | 1/1 | 1/1 | 1/1 | 1/1 | 1/1 | 1/1 | 1/1 | 1/1 | 1/1 | 1/1 | 1/1 | 1/1 | 1/1 | 1/1 | 1/1 | (1) | 1/1 | 1/1 | wegen geringer Löslichkeit keine chemische Einwirkung zu erwarten
Calciumphosphat | Ca3(PO4)2 | 007758-87-4 |  | — |  | 1/1 | 1/1 | 1/1 | 1/1 | 1/1 | 1/1 | 1/1 | 1/1 | 1/1 | 1/1 | 1/1 | 1/1 | 1/1 | 1/1 | 1/1 | 1/1 | 1/1 | 1/1 | 1/1 | 1/1 | 1/1 | (1) | 1/1 | 1/1 | wegen geringer Löslichkeit keine chemische Einwirkung zu erwarten
Calciumsulfat | CaSO4 | 007778-18-9 | gesättigt | — |  | 1/1 | 1/1 | 1/1 | 1/1 | 1/1 | 1/1 | 1/1 | 1/1 | 1/1 | 1/1 | 1/3 | 1/1 | 0/0 | 1/1 | 1/1 | 1/1 | 1/1 | 1/1 | 1/1 | 1/1 | 0/0 | 1/1 | 1/1 | 1/1 | Gips
Calciumsulfid | CaS | 020548-54-3 | wässrig | C |  | 0/0 | 0/0 | (2) | (2) | 0/0 | 0/0 | (1) | 1/1 | 0/0 | 0/0 | 0/0 | 0/0 | 0/0 | 0/0 | 1/1 | 1/1 | 1/1 | 1/0 | 1/0 | 1/0 | 0/0 | 1/0 | (1) | (1)
Calciumsulfid | CaS | 020548-54-3 |  | C |  | 0/0 | 3/3 | (2) | (2) | 0/0 | 0/0 | (1) | 1/1 | 0/0 | 0/0 | 1/0 | 0/0 | 0/0 | 0/0 | 1/1 | 1/1 | 1/1 | 1/0 | 1/0 | 3/3 | 0/0 | 1/0 | (1) | (1)
Campher | C10H16O | 000464-48-2 / -49-2 |  | F, Xn | X | 3/4 | 3/4 | (2) | (3) | 0/0 | 0/0 | (2) | 1/0 | 1/3 | 0/0 | 4/4 | 4/4 | 1/1 | 0/0 | (1) | 1/0 | (3) | 4/4 | 3/4 | 1/0 | 0/0 | (1) | 1/0 | 1/0
Campheröl | — | 008008-51-3 |  | Xn |  | 4/4 | 4/4 | (2) | (3) | 0/0 | 0/0 | (2) | 4/4 | 0/0 | 0/0 | 4/4 | 4/4 | 0/0 | 0/0 | (1) | (2) | (3) | 4/4 | 3/0 | 1/0 | 0/0 | (1) | (1) | (1) | aus Cinnamomum Camphora
Camphogen | -> siehe: Cymol, p-
Capronaldehyd | -> siehe: Hexanal
Carbazol | C12H9N | 000086-74-8 |  | Xn |  | 1/1 | 1/1 | (2) | 4/4 | 0/0 | 1/1 | (1) | 1/1 | 1/1 | 4/4 | 4/4 | 0/0 | 4/4 | 1/1 | 1/1 | (2) | (2) | (2) | (3) | (2) | 0/0 | (1) | (1) | (1)
Carbinol | -> siehe: Methanol
Carbolineum | — | 008001-58-9 | wässrig | (Xn) |  | 1/0 | 1/0 | 1/0 | (3) | 1/0 | 0/0 | 1/0 | 1/0 | 0/0 | 0/0 | 1/0 | 0/0 | 0/0 | 0/0 | (1) | 1/0 | (2) | 3/0 | 1/0 | 3/3 | 0/0 | (2) | (1) | (1)
Carbolsäure | -> siehe: Phenol
Carbondisulfid | -> siehe: Schwefelkohlenstoff
Carbonylchlorid | -> siehe: Phosgen
Carnaubawachs | — | 008015-86-9 |  | — |  | 1/1 | 1/1 | 1/1 | (1) | 1/0 | 0/0 | (1) | 1/1 | 0/0 | 0/0 | 0/0 | 0/0 | 1/1 | 0/0 | 1/1 | 1/1 | (1) | (3) | (1) | (1) | 0/0 | 1/1 | (1) | (1)
Cäsiumbromid | CsBr | 007787-69-1 |  | Xi |  | 1/1 | 1/1 | (2) | (2) | (2) | 0/0 | (1) | 1/1 | 0/0 | 0/0 | 0/0 | 0/0 | 1/1 | 1/1 | 1/1 | 1/1 | (1) | (1) | (2) | (1) | 0/0 | (2) | 0/0 | 0/0
Cellosolve | -> siehe: Ethylglycol
Cellosolveacetat | -> siehe: Ethylenglycolmonoethyletheracetat
Cetylalkohol | C16H34O | 036653-82-4 | 100 % | Xi |  | 1/1 | 1/1 | 4/4 | (2) | 1/0 | 0/0 | (1) | 1/1 | 0/0 | 1/0 | 1/1 | 3/3 | 1/1 | 1/1 | 1/1 | 1/1 | 1/1 | 1/0 | 1/0 | 1/0 | 0/0 | (1) | 1/1 | 1/1
Cetylsäure | -> siehe: Palmitinsäure
Chinin | C20H24N2O2 | 000130-95-0 |  | Xn |  | 1/1 | 1/1 | (2) | (2) | (2) | 0/0 | (1) | 1/1 | 0/0 | 0/0 | 0/0 | 0/0 | 0/0 | 1/1 | 1/1 | 1/1 | (1) | (2) | (2) | (1) | 0/0 | (2) | (1) | (1)
Chlor | Cl2 | 007782-50-5 | 10 % nass | T |  | 3/4 | 3/4 | 4/4 | 2/3 | 4/4 | 2/4 | 4/4 | 4/4 | 4/4 | 4/4 | 1/2 | 0/0 | 4/4 | 1/1 | 1/1 | 1/1 | (2) | 2/0 | 3/0 | 4/4 | 0/0 | 4/4 | 4/4 | 4/4
Chlor | Cl2 | 007782-50-5 | 97 % | T |  | 4/4 | 4/4 | 4/4 | 4/4 | 4/4 | 4/4 | 4/4 | 4/4 | 4/4 | 4/4 | 4/4 | 4/4 | 4/4 | 0/0 | 1/1 | 1/0 | 1/1 | 4/4 | 1/1 | 4/4 | 0/0 | (3) | 1/0 | 1/0
Chlor(o)schwefelsäure | -> siehe: Chlorsulfonsäure
Chlor-1-propen, 3- | -> siehe: Allylchlorid
Chlor-2-propanon, 1- | -> siehe: Chloraceton
Chloraceton | C3H5ClO | 000078-95-5 |  | (F, Xi) | X | 0/0 | 0/0 | (3) | (4) | (4) | (4) | (3) | (2) | 0/0 | 0/0 | 0/0 | 0/0 | 0/0 | 0/0 | 0/0 | (2) | (3) | 1/0 | 4/4 | 4/4 | 0/0 | (4) | 0/0 | 0/0
Chloracetophenon, p- | C8H7ClO | 000099-91-2 |  | (Xn) |  | 1/1 | 1/1 | (2) | 4/4 | 0/0 | 1/1 | (2) | 1/1 | 4/4 | 4/4 | 4/4 | 0/0 | 0/0 | 1/1 | 1/1 | (2) | (2) | (3) | 4/4 | 4/4 | 0/0 | (1) | 0/0 | 0/0
Chloral | -> siehe: Trichloracetaldehyd
Chloralhydrat | C2H3Cl3O2 | 000302-17-0 | techn. rein | T/Xi |  | 3/3 | 3/3 | 4/4 | (3) | (4) | 0/0 | (3) | 3/4 | 0/0 | 0/0 | 4/4 | 4/4 | 0/0 | 0/0 | (1) | 1/1 | 4/4 | 3/0 | 3/4 | 4/4 | 0/0 | 4/4 | 0/0 | 0/0
Chloramin T | C7H7ClNaNSO2 | 000127-65-1 | verdünnt | Xi |  | 1/0 | 1/0 | 4/4 | 1/0 | 0/0 | 0/0 | (3) | (3) | 0/0 | 0/0 | 0/0 | 1/0 | 0/0 | 0/0 | (1) | 1/0 | 3/4 | 1/0 | 4/4 | 1/0 | 0/0 | 3/4 | 2/2 | 1/1 | Schwimmbad-Desinfektion
Chlorbenzen | -> siehe: Chlorbenzol
Chlorbenzol | C6H5Cl | 000108-90-7 |  | Xn | X | 3/4 | 3/4 | 4/4 | 4/4 | 1/4 | 4/4 | 1/0 | 3/4 | 4/4 | 4/4 | 4/4 | 4/4 | 4/4 | 1/1 | 1/1 | 1/1 | 1/1 | 4/4 | 3/4 | 4/4 | 0/0 | 1/1 | 1/1 | 1/1
Chlorbleichlauge | -> siehe: Natriumhypochlorit
Chlorbrommethan | -> siehe: Bromchlormethan
Chlorbutadien | C4H5Cl | 000126-99-8 |  | F, Xn | X | 0/0 | 0/0 | (2) | (3) | 0/0 | (4) | (2) | (3) | 0/0 | 0/0 | 0/0 | 0/0 | 0/0 | 0/0 | (1) | (1) | (2) | 4/4 | 3/4 | 4/4 | 0/0 | (3) | 0/0 | 0/0
Chlorcalcium | -> siehe: Calciumchlorid
Chlordifluormethan | CHClF2 | 000075-45-6 |  | N, Xn |  | 0/0 | 3/0 | 1/0 | 3/0 | 1/0 | 0/0 | 1/0 | 4/4 | 4/4 | 4/4 | 2/0 | 4/4 | 0/0 | 0/0 | 3/3 | 1/0 | (3) | 1/0 | 4/4 | 4/4 | 0/0 | (3) | 0/0 | 0/0
Chlordioxid | ClO2 | 010049-04-4 |  | E, T |  | 0/0 | 0/0 | 4/4 | (3) | 0/0 | 0/0 | (3) | (3) | 0/0 | 0/0 | 0/0 | 0/0 | 0/0 | 0/0 | 0/0 | 1/0 | (2) | 4/4 | 1/0 | 4/4 | 0/0 | 3/4 | 3/4 | 3/4
Chlordodecan | -> siehe: Laurylchlorid
Chloressigsäure | C2H3ClO2 | 000079-11-8 | 50 % | T, C |  | 1/3 | 1/3 | 4/4 | (4) | 4/4 | 0/0 | 4/4 | 1/1 | 0/0 | 0/0 | 1/0 | 0/0 | 3/4 | 0/0 | (1) | 1/1 | 1/4 | 2/0 | 3/0 | 4/4 | 0/0 | 4/4 | 2/4 | 2/4
Chloressigsäure | C2H3ClO2 | 000079-11-8 |  | T, C |  | 1/1 | 1/1 | 4/4 | 3/4 | 4/4 | 1/2 | 4/4 | 1/2 | 2/4 | 4/4 | 3/4 | 4/4 | 3/4 | 1/1 | 1/1 | 1/1 | 4/4 | 3/0 | 3/0 | 4/4 | 0/0 | 4/4 | 4/4 | 4/4
Chloressigsäureethylester | -> siehe: Ethylchloracetat
Chloressigsäuremethylester | -> siehe: Methylchloracetat
Chlorethan | C2H5Cl | 000075-00-3 |  | F+, Xn | X | 3/3 | 3/4 | 1/0 | 4/4 | 0/0 | 3/4 | 1/0 | 3/4 | 4/4 | 4/4 | 4/4 | 4/4 | 4/4 | 1/1 | 1/1 | 1/0 | 1/1 | 4/4 | 3/0 | 4/4 | 0/0 | (3) | 1/1L | 1/1L
Chlorethanol | C2H5ClO | 000107-07-3 | techn. rein | T+ |  | 1/1 | 0/0 | 4/4 | 4/4 | 0/0 | 0/0 | 3/4 | 4/4 | 0/0 | 0/0 | 4/4 | 0/0 | 0/0 | 0/0 | 1/1 | 1/0 | 1/3 | 3/0 | 4/4 | 4/4 | 0/0 | (3) | 1/0L | 1/0L
Chlorethylalkohol, 2- | -> siehe: Chlorethanol
Chlorethylen | C2H3Cl | 000075-01-4 | techn. rein | F+, T | X | 0/0 | 0/0 | 1/1 | (4) | 1/1 | 0/0 |  | (3) | 0/0 | 0/0 | 4/4 | 4/4 | 0/0 | 0/0 | (1) | (1) | 1/1 | 3/0 | 3/0 | 4/4 | 0/0 | (1) | 0/0 | 0/0
Chlorfluormethan | CH2ClF | 000593-70-4 |  | N |  | 0/0 | 0/0 | 1/0 | (3) | 0/0 | 0/0 | 1/0 | (3) | 0/0 | 0/0 | 0/0 | 0/0 | 0/0 | 0/0 | 0/0 | (1) | 0/0 | 1/0 | 4/4 | 4/4 | 0/0 | (3) | 0/0 | 0/0
Chlorgas | Cl2 | 007782-50-5 |  | T |  | 4/4 | 4/4 | 4/4 | 4/4 | 4/4 | 4/4 | 4/4 | 4/4 | 4/4 | 4/4 | 4/4 | 4/4 | 4/4 | 0/0 | 1/1 | 1/0 | 1/1 | 4/4 | 1/1 | 4/4 | 0/0 | (3) | 1/0 | 1/0
Chlorkalium | -> siehe: Kaliumchlorid
Chlorkalk | [3 x CaCl(OCl) + Ca(OH)2] x 5 H2O | — | wässrig | ? |  | 0/0 | 0/0 | 4/4 | (2) | 3/0 | 0/0 | 4/4 | (2) | 0/0 | 0/0 | 0/0 | 0/0 | 0/0 | 0/0 | (1) | 1/1 | 1/1 | 1/0 | 1/1 | 4/4 | 0/0 | 4/4 | 2/0L | 2/0L | "Bleichkalk", engl.: chloride of lime, bleach
Chlorkalk | [3 x CaCl(OCl) + Ca(OH)2] x 5 H2O | — |  | O, C |  | 0/0 | 0/0 | 4/4 | (2) | 3/0 | 0/0 | 4/4 | 1/1 | 1/3 | 0/0 | 0/0 | 0/0 | 1/1 | 0/0 | (1) | 1/1 | 1/1 | 1/0 | 1/1 | 4/4 | 0/0 | 4/4 | 2/0L | 2/0L | "Bleichkalk", engl.: chloride of lime, bleach
Chlormethan | CH3Cl | 000074-87-3 | techn. rein | F+, T | X | 3/0 | 2/0 | 4/4 | (3) | 0/0 | 0/0 | 1/0 | 4/4 | 4/4 | 4/4 | 4/4 | 4/4 | 4/4 | 0/0 | 1/0 | 1/0 | 1/1 | 4/4 | 4/4 | 4/4 | 0/0 | 4/4 | 1/1L | 1/1L
Chlormethyl | -> siehe: Chlormethan
Chlormethylbenzol | -> siehe: Benzylchlorid
Chlormethyloxiran | -> siehe: Epichlorhydrin
Chlornaphthalin, 1- | C10H7Cl | 000090-13-1 |  | Xn |  | 0/0 | 0/0 | (2) | (3) | 0/0 | 0/0 | (2) | 4/4 | 0/0 | 0/0 | 0/0 | 0/0 | 0/0 | 0/0 | (1) | (1) | 1/1 | 4/4 | 1/0 | 4/4 | 0/0 | (2) | 1/0 | 1/0
Chlornickel | -> siehe: Nickel-(II)-chlorid
Chloroform | CHCl3 | 000067-66-3 | 100 % | Xn |  | 3/4 | 4/4 | 3/4 | 4/4 | 4/4 | 4/4 | 4/4 | 3/4 | 4/4 | 4/4 | 4/4 | 4/4 | 4/4 | 2/3 | 1/1 | 1/1 | 1/1 | 4/4 | 3/4 | 4/4 | 0/0 | (3) | 1/1 | 1/1
Chloropren | -> siehe: Chlorbutadien
Chlorpentafluorethan | C2ClF5 | 000076-15-3 |  | ? |  | 0/0 | 0/0 | 1/0 | (3) | 0/0 | 0/0 | 1/0 | (3) | 0/0 | 0/0 | 0/0 | 0/0 | 0/0 | 0/0 | 0/0 | (1) | 0/0 | 1/0 | 3/0 | 1/0 | 0/0 | (3) | 0/0 | 0/0
Chlorpentan, 1- | -> siehe: Amylchlorid
Chlorphenylmethylketon, 4- | -> siehe: Chloracetophenon, -p
Chlorpropan, 2- | -> siehe: Isopropylchlorid
Chlorpropylen, 3- | -> siehe: Allylchlorid
Chlorsäure | HClO3 | 007790-93-4 | 1 % | (C) |  | 0/0 | 1/1 | 4/4 | (3) | 0/0 | 0/0 | (3) | 1/3 | 0/0 | 0/0 | 1/3 | 1/0 | 0/0 | 0/0 | 0/0 | 1/1 | 1/1 | 3/0 | 1/1 | (3) | 0/0 | (3) | 4/4 | 4/4
Chlorsäure | HClO3 | 007790-93-4 | 10 % | (O), C |  | 1/0 | 0/0 | 4/4 | (3) | 0/0 | 0/0 | 4/4 | 4/4 | 0/0 | 0/0 | 1/3 | 0/0 | 0/0 | 0/0 | 0/0 | 1/1 | 1/1 | 3/0 | 3/0 | 4/4 | 0/0 | 4/4 | 4/4 | 4/4
Chlorsäure | HClO3 | 007790-93-4 | 20 % | (O), C |  | 3/0 | 1/4 | 4/4 | (3) | (4) | 0/0 | 4/4 | 1/4 | 0/0 | 0/0 | 1/3 | 0/0 | 0/0 | 0/0 | 0/0 | 1/1 | 1/0 | 3/0 | 3/0 | 4/4 | 0/0 | 4/4 | 4/4 | 4/4
Chlorsulfonsäure | ClHSO3 | 007790-94-5 | techn. rein | C+ |  | 4/4 | 4/4 | 4/4 | 4/4 | 4/4 | 4/4 | 4/4 | 4/4 | 4/4 | 4/4 | 3/0 | 4/4 | 4/4 | 0/0 | 0/0 | 1/0 | 3/4 | 4/4 | 4/4 | 4/4 | 0/0 | 3/3 | 3/4 | 3/4
Chlortoluol | C7H7Cl | — |  | Xn |  | 0/0 | 0/0 | (2) | 4/4 | 0/0 | (4) | (1) | (3) | 0/0 | 0/0 | 0/0 | 0/0 | 0/0 | 0/0 | (1) | 1/0 | 1/1 | 4/4 | 1/0 | 4/4 | 0/0 | (3) | 1/0 | 1/0 | Isomeres in der Quelle nicht angegeben
Chlortoluol, alpha- | -> siehe: Benzylchlorid
Chlortrifluorid | ClF3 | 007790-91-2 |  | (O, T) |  | 0/0 | 0/0 | 4/4 | (4) | 4/4 | (4) | 4/4 | (4) | 0/0 | 0/0 | 0/0 | 0/0 | 0/0 | 0/0 | 0/0 | (2) | (4) | 4/4 | (4) | 4/4 | 0/0 | (4) | (4) | (4)
Chlortrifluormethan | CClF3 | 000075-72-9 |  | ? |  | 0/0 | 0/0 | 1/0 | (3) | 0/0 | 0/0 | 1/0 | (3) | 0/0 | 0/0 | 0/0 | 0/0 | 0/0 | 0/0 | 0/0 | (1) | 0/0 | 1/0 | 3/0 | 1/0 | 0/0 | (3) | 0/0 | 0/0
Chlorwasser | Cl2 x H2O | 007782-50-5 |  | (T) |  | 3/0 | 0/4 | 4/4 | 4/4 | 4/4 | 4/4 | 4/4 | 3/4 | 4/4 | 0/0 | 3/3 | 3/0 | 3/3 | 1/1 | (1) | 1/1 | 1/1 | 3/0 | 1/0 | 4/4 | 0/0 | 4/4 | 2/0L | 2/0L
Chlorwasserstoff(gas) | HCl | 007647-01-0 | wasserfrei | T, C |  | 1/1 | 0/0 | 4/4 | (3) | 4/4 | 0/0 | 4/4 | 1/1 | 0/0 | 0/0 | 1/3 | 0/0 | 0/0 | 0/0 | 1/1 | 1/1 | 1/1 | 1/0 | 1/0 | 4/4 | 0/0 | (4) | 2/2L | 2/2L
Chlorwasserstoffgas | -> siehe: Chlorwasserstoff
Chlorwasserstoffsäure | -> siehe: Salzsäure
Chlorzink | -> siehe: Zinkchlorid
Chrom-(III)-Kaliumsulfat-Dodecahydrat | -> siehe: Chromalaun
Chrom-(VI)-oxid | -> siehe: Chromsäure
Chromalaun | KCr(SO4)2 x 12H2O | 007788-99-0 | gesättigt | Xn |  | 1/1 | 0/0 | (2) | 1/0 | (2) | 0/0 | (3) | 1/1 | 0/0 | 0/0 | 1/1 | 0/0 | 0/0 | 1/1 | 1/1 | 1/1 | 1/1 | 1/0 | 1/0 | 1/1 | 0/0 | (3) | 1/3 | 1/3
Chromsalze | — | — | jede | T/Xn |  | 0/0 | 0/0 | 0/0 | (2) | (2) | 0/0 | (3) | 1/1 | 0/0 | 0/0 | 0/0 | 0/0 | 0/0 | 0/0 | 1/1 | 1/1 | (1) | (1) | (1) | (1) | 0/0 | K | K | K
Chromsäure | CrO3 | 001333-82-0 | 10 % | O, T, C, N |  | 1/1 | 1/1 | 4/4 | 2/3 | 3/0 | 1/1 | 4/4 | 1/1 | 1/1 | 4/4 | 1/2 | 0/0 | 0/3 | 1/1 | 1/1 | 1/1 | 1/1 | 4/4 | 1/1 | 4/4 | 0/0 | 1/3 | 1/2 | 1/2
Chromsäure | CrO3 | 001333-82-0 | 20 % | O, T, C, N |  | 0/0 | 1/3 | 4/4 | 3/4 | (4) | 0/0 | 4/4 | 3/3 | 1/0 | 1/0 | 1/0 | 1/0 | 0/0 | 0/0 | 1/1 | 1/1 | 1/1 | 4/4 | 1/1 | 4/4 | 0/0 | 1/3 | (2) | (2)
Chromsäure | CrO3 | 001333-82-0 | 50 % | O, T, C, N |  | 3/4 | 3/4 | 4/4 | 3/4 | (4) | 2/3 | 4/4 | 3/3 | 3/3 | 4/4 | 1/3 | 1/0 | 3/3 | 1/1 | 1/1 | 1/1 | 1/1 | 4/4 | 1/0 | 4/4 | 0/0 | (3) | 2/3 | 2/3
Chromsäure-Kaliumsalz | -> siehe: Kaliumchromat
Chromschwefelsäure | CrO3 + H2SO4 | 065272-71-1 | konz. | O, T, C, N |  | 4/4 | 4/4 | 4/4 | 4/4 | 4/4 | 4/4 | 4/4 | 4/4 | 4/4 | 0/0 | 0/0 | 4/4 | 4/4 | 1/1 | 0/0 | 1/1 | 4/4 | 4/4 | 1/0 | 4/4 | 4/4 | 4/4 | 2/3 | 2/3
Chromtrioxid | -> siehe: Chromsäure
Citronensäure | -> siehe: Zitronensäure
Citronensäuretributylester | -> siehe: Tributylcitrat
Clophen A60 | — | 011096-82-5 |  | Xn, N |  | 0/0 | 0/0 | 1/0 | (3) | 0/0 | 0/0 | (2) | 4/4 | 0/0 | 0/0 | 4/4 | 0/0 | 0/0 | 0/0 | 0/0 | (1) | (2) | 4/4 | 2/3 | 4/4 | 0/0 | 1/0 | 1/0 | 1/0 | polychlorierte Biphenyle, PCB; Bayer
Cobalt-(II)-chlorid | CoCl2 | 007646-79-9 | wässrig | Xn |  | 1/1 | 1/1 | (2) | (2) | (2) | 0/0 | (2) | 1/1 | 0/0 | 0/0 | 0/0 | 0/0 | 0/0 | 0/0 | 1/1 | 1/1 | (1) | 1/0 | 1/0 | 1/0 | 0/0 | (3) | 0/0 | 0/0
Cobaltdichlorid | -> siehe: Cobalt-(II)-chlorid
Colamin | -> siehe: Ethanolamin
Crotonaldehyd | C4H6O | 004170-30-3 | techn. rein | F, T | X | 1/0 | 0/0 | (2) | (4) | 0/0 | (4) | (2) | 1/0 | 0/0 | 0/0 | 4/4 | 0/0 | 0/0 | 0/0 | (1) | 1/0 | 1/3 | 1/0 | 3/0 | 4/4 | 0/0 | 1/0 | 1/1 | 1/1
Cumen | -> siehe: Cumol
Cumol | C9H12 | 000098-82-8 |  | Xi | X | 2/3 | 3/4 | (2) | 4/4 | 0/0 | 4/4 | (2) | 3/4 | 4/4 | 4/4 | 4/4 | 0/0 | 0/0 | 1/2 | 1/1 | (1) | (2) | 4/4 | 1/0 | 4/4 | 0/0 | 1/1 | 1/1 | 1/1
Curry | — | — |  | ? |  | 0/0 | 0/0 | (2) | (2) | (2) | 0/0 | (1) | (2) | 3/3 | 0/0 | 0/0 | 0/0 | 1/1 | 0/0 | 1/1 | (1) | (1) | (2) | (2) | (2) | 0/0 | (1) | (1) | (1) | ggf. Verfärbung
Cyanessigsäureethylester | -> siehe: Ethylcyanacetat
Cyankali | -> siehe: Kaliumcyanid
Cyankalium | -> siehe: Kaliumcyanid
Cyannatrium | -> siehe: Natriumcyanid
Cyanwasserstoff(säure) | -> siehe: Blausäure
Cyclanon | — | — |  | (Xn, Xi) |  | 1/1 | 1/1 | 1/0 | (2) | (1) | 0/0 | 1/1 | 1/1 | 0/0 | 0/0 | 0/0 | 0/0 | 0/0 | 0/0 | (1) | 1/1 | (1) | (2) | (2) | 1/1 | 0/0 | 3/4 | (1) | (1) | polyquaternäre Verbindungen, Färbereihilfsmittel; BASF
Cyclohexan | C6H12 | 000110-82-7 |  | F | X | 3/4 | 3/4 | 1/0 | 3/3 | 1/0 | 4/4 | 1/1 | 3/4 | 4/4 | 4/4 | 2/3 | 1/0 | 1/3 | 1/2 | 1/1 | 1/1 | 1/1 | 4/4 | 1/0 | 1/0 | 0/0 | 1/1 | 1/1 | 1/1
Cyclohexanol | C6H12O | 000108-93-0 | techn. rein | Xn |  | 1/1 | 1/1 | 1/1 | 3/0 | 0/0 | 1/2 | 1/0 | 1/3 | 3/3 | 1/0 | 1/1 | 4/4 | 1/3 | 0/0 | (1) | 1/1 | 1/3 | 4/4 | 4/4 | 3/3 | 0/0 | 1/1 | (1) | (1)
Cyclohexanon | C6H10O | 000108-94-1 | techn. rein | Xn | X | 1/3 | 3/4 | 1/0 | 4/4 | (4) | 3/4 | 1/0 | 2/4 | 4/4 | 4/4 | 4/4 | 4/4 | 4/4 | 0/0 | (1) | 1/1 | 1/3 | 4/4 | 4/4 | 4/4 | 0/0 | 1/0 | (1) | (1)
Cyclohexylmethan | -> siehe: Methylcyclohexan
Cymol, p- | C10H14 | 000099-87-6 |  | F, Xn/Xi | X | 0/0 | 0/0 | (2) | 4/4 | 0/0 | (4) | (2) | (3) | 4/4 | 0/0 | 0/0 | 0/0 | 0/0 | 0/0 | (1) | (1) | (2) | 4/4 | 1/0 | 4/4 | 0/0 | 1/1 | 1/1 | 1/1
Dampf | H2O | — | bis 150°C | ? |  | 4 | 4 | 4/4 | 0/0 | 0 | 0 | (3) | (3) | 0 | 0 | 0 | 0 | 0 | 0 | 0/0 | 1 | 0 | 1 | 3 | 4/4 | 0 | (1) | 1/1 | 1/1
DDT (Emulsion) | C14H9Cl5 | 000050-29-3 |  | T |  | 0/0 | 0/0 | (2) | (3) | 0/0 | 0/0 | (2) | 1/1 | 0/0 | 0/0 | 0/0 | 0/0 | 4/4 | 0/0 | (1) | (1) | (2) | (2) | (3) | (3) | 0/0 | (2) | (2) | (2)
Decahydronaphtalin | C10H18 | 000091-17-8 |  | Xn |  | 1/3 | 3/4 | 1/0 | 4/4 | 3/0 | 4/4 | 1/0 | 3/4 | 4/4 | 4/4 | 1/2 | 3/0 | 3/4 | 1/1 | 1/1 | 1/1 | 1/1 | 4/4 | 1/1 | 4/4 | 0/0 | 1/1 | (1) | (1)
Decalin | -> siehe: Decahydronaphtalin
Decan | C10H22 | 000124-18-5 |  | Xn | X | 0/0 | 0/0 | (1) | (2) | (1) | (3) | 1/1 | (3) | 0/0 | 0/0 | 0/0 | 0/0 | 0/0 | 0/0 | 1/1 | (1) | (1) | 4/4 | 1/0 | 3/3 | 0/0 | 1/1 | (1) | (1)
Decandisäuredibenzylester | -> siehe: Dibenzylsebacat
Decandisäuredibutylester | -> siehe: Dibutylsebacat
Decandisäurediethylester | -> siehe: Diethylsebacat
Dehydracetsäure | C8H8O4 | 000520-45-6 |  | Xn |  | 0/0 | 0/0 | (3) | (2) | 0/0 | 0/0 | (3) | (2) | 0/0 | 0/0 | 0/0 | 0/0 | 1/1 | 0/0 | 1/1 | 1/1 | (1) | (2) | (2) | (2) | 0/0 | (4) | (1) | (1)
Densodrin W | — | — | wässrig | ? |  | 0/0 | 0/0 | 0/0 | 0/0 | 0/0 | 0/0 | 0/0 | 0/0 | 0/0 | 0/0 | 1/1 | 0/0 | 0/0 | 0/0 | (1) | 1/1 | 1/0 | 0/0 | 0/0 | 1/0 | 0/0 | 0/0 | 0/0 | 0/0 | Hydrophobierungsmittel für Leder, Siliconderivat; BASF
Desmodur 44 | C15H10N2O2 | 000101-68-8 |  | Xn |  | 0/0 | 0/0 | 0/0 | (3) | 0/0 | 0/0 | (2) | (2) | 0/0 | 0/0 | 0/0 | 0/0 | 0/0 | 0/0 | (1) | (1) | (2) | (2) | 0/0 | 4/4 | 0/0 | (1) | (1) | (1)
Dextrin | (C6H10O5)n x H2O | 009004-53-9 | wässrig | — |  | 1/1 | 1/1 | 1/1 | 1/1 | 1/1 | 1/1 | 1/1 | 1/1 | 1/1 | 1/1 | 1/1 | 1/1 | 1/1 | 1/1 | 1/1 | 1/1 | 1/1 | 1/1 | 1/1 | 1/1 | 1/1 | 1/1 | 1/1 | 1/1
Dextrose | -> siehe: Glucose
Diacetonalkohol | C6H12O2 | 000123-42-2 |  | Xi | X | 0/0 | 0/0 | (3) | (3) | 0/0 | 0/0 | 1/0 | 2/2 | 0/0 | 0/0 | 0/0 | 0/0 | 4/4 | 0/0 | (1) | (1) | (2) | 1/0 | 4/4 | 4/4 | 0/0 | (2) | (1) | (1)
Diamid | -> siehe: Hydrazin
Diaminoethan | -> siehe: Ethylendiamin
Diazan | -> siehe: Hydrazin
Dibenzylether | C14H14O | 000103-50-4 |  | Xi |  | 0/0 | 0/0 | (2) | (3) | 0/0 | 0/0 | (1) | (3) | 0/0 | 0/0 | 0/0 | 0/0 | 0/0 | 0/0 | (1) | (1) | (2) | 2/0 | 4/4 | 4/4 | 0/0 | (1) | (1) | (1)
Dibenzylsebacat | C24H26O4 | ?? |  | ? |  | 0/0 | 0/0 | (2) | (3) | 0/0 | 0/0 | (2) | (3) | 0/0 | 0/0 | 0/0 | 0/0 | 0/0 | 0/0 | (1) | (1) | (2) | 2/0 | (4) | 4/4 | 0/0 | (1) | (1) | (1) | Weichmacher
Dibromethan-1,2 | C2H4Br2 | 000106-93-4 |  | T |  | (4) | (4) | (2) | (4) | (4) | (4) | (2) | 4/4 | 4/4 | 0/0 | 0/0 | 0/0 | 0/0 | 0/0 | (1) | (1) | 1/2 | 4/4 | (3) | 4/4 | 0/0 | (3) | 1/0L | 1/0L
Dibromtetrafluormethan | C2Br2F4 | 000124-73-2 |  | ? |  | 0/0 | 0/0 | 1/0 | (3) | 0/0 | 0/0 | 1/0 | (3) | 0/0 | 0/0 | 0/0 | 0/0 | 0/0 | 0/0 | 0/0 | (1) | 0/0 | 4/4 | 3/0 | 3/0 | 0/0 | (3) | 0/0 | 0/0
Dibutylamin | C8H19N | 000111-92-2 |  | Xn | X | 0/0 | 0/0 | (2) | (3) | 0/0 | (3) | (2) | (2) | 0/0 | 0/0 | 0/0 | 0/0 | 0/0 | 0/0 | (1) | (1) | (2) | 4/4 | 4/4 | 4/4 | 0/0 | (1) | (1) | (1)
Dibutylether | C8H18O | 000142-96-1 | techn. rein | Xi | X | 3/4 | 1/4 | (2) | (3) | 1/0 | (4) | (1) | 3/4 | 0/0 | 3/0 | 4/4 | 0/0 | 0/0 | 0/0 | (1) | 1/1 | 1/1 | 4/4 | 4/4 | 4/4 | 0/0 | 1/1 | (1) | (1)
Dibutylphthalat | C16H22O4 | 000084-74-2 | FR, 80°C | T |  | 0 | 0 | 0 | 0 | 0 | 0 | 0 | 0 | 0 | 0 | 0 | 0 | 0 | 0 | 0 | (1) | 0 | 0 | 0 | 4/4 | 0 | 0 | 0 | 0 | Weichmacher
Dibutylphthalat | C16H22O4 | 000084-74-2 |  | T |  | 1/3 | 3/3 | 1/0 | 4/4 | 1/0 | 0/2 | 1/0 | 2/2 | 4/4 | 1/0 | 4/4 | 4/4 | 0/4 | 1/1 | (1) | 1/1 | 1/3 | 3/0 | 2/3 | 4/4 | 0/0 | (1) | 1/1 | 1/1 | Weichmacher
Dibutylsebacat | C18H34O4 | 000109-43-3 | techn. rein | — |  | 1/0 | 1/3 | 1/0 | (3) | 0/0 | 0/0 | (2) | 1/0 | 4/4 | 0/0 | 4/4 | 4/4 | 4/4 | 0/0 | (1) | 1/1 | 1/0 | 3/0 | 4/4 | 4/4 | 0/0 | (1) | (1) | (1) | Weichmacher
Dichlorbenzen, 1,2- | -> siehe: Dichlorbenzol, 1,2-
Dichlorbenzen, 1,4- | -> siehe: Dichlorbenzol, 1,4-
Dichlorbenzol, 1,2- | C6H4Cl2 | 000095-50-1 |  | Xn |  | 3/3 | 3/4 | (1) | 4/4 | 0/0 | 3/4 | (2) | 3/4 | 4/4 | 4/4 | 4/4 | 4/4 | 4/4 | 1/3 | (1) | 1/1 | 1/1 | 4/4 | 1/0 | 4/4 | 0/0 | (1) | 0/0 | 0/0
Dichlorbenzol, 1,4- | C6H4Cl2 | 000106-46-7 |  | Xn |  | 2/3 | 3/4 | 1/0 | 4/4 | 0/0 | 2/3 | (2) | 3/4 | 4/4 | 4/4 | 4/4 | 0/0 | 0/0 | 1/3 | (1) | 1/0 | 1/1 | 4/4 | 1/0 | 4/4 | 0/0 | (1) | 0/0 | 0/0
Dichlorbenzol, o- | -> siehe: Dichlorbenzol, 1,2-
Dichlorbenzol, p- | -> siehe: Dichlorbenzol, 1,4-
Dichlordifluormethan | CCl2F2 | 000075-71-8 | techn. rein | N |  | 4/4 | 3/4 | 1/0 | 4/4 | 0/0 | 0/0 | 1/0 | 4/4 | 4/4 | 1/0 | 2/0 | 4/4 | 3/3 | 0/0 | 3/3 | 1/0 | 3/4 | 3/0 | 3/0 | 3/3 | 0/0 | (3) | 0/0 | 0/0
Dichlordifluormethan | CCl2F2 | 000075-71-8 |  | N |  | 4/4 | 3/4 | 1/0 | 4/4 | 0/0 | 0/0 | 1/0 | 4/4 | 4/4 | 1/0 | 2/0 | 4/4 | 3/3 | 0/0 | 3/3 | 1/0 | 3/4 | 3/0 | 3/0 | 3/3 | 0/0 | (3) | 0/0 | 0/0
Dichlordiphenyltrichlorethan | -> siehe: DDT (Emulsion)
Dichloressigsäure | C2H2Cl2O2 | 000079-43-6 | 50 % | C |  | 1/1 | 1/1 | 4/4 | (4) | 4/4 | 0/0 | 4/4 | 1/1 | 0/0 | 0/0 | 1/3 | 0/0 | 0/0 | 0/0 | (1) | 1/1 | 1/1 | 4/4 | 4/4 | 4/4 | 0/0 | (4) | 0/0 | 0/0
Dichloressigsäure | C2H2Cl2O2 | 000079-43-6 | techn. rein | C |  | 1/3 | 3/3 | 4/4 | (4) | 4/4 | 0/0 | 4/4 | 1/3 | 0/0 | 0/0 | 1/3 | 0/0 | 0/0 | 0/0 | (1) | 1/1 | 1/1 | 4/4 | 4/4 | 4/4 | 0/0 | (4) | 0/0 | 0/0
Dichloressigsäuremethylester | -> siehe: Methyldichloracetat
Dichlorethan, 1,2- | -> siehe: Ethylenchlorid
Dichlorethen, 1,1- | -> siehe: Vinylidenchlorid
Dichlorethylen | C2H2Cl2 | — | techn. rein | F+, Xn | X | 4/4 | 4/4 | 3/0 | (4) | 4/4 | (4) | 4/4 | 3/0 | 4/4 | 0/0 | 4/4 | 4/4 | 0/0 | 0/0 | (1) | 1/0 | 1/1 | 4/4 | 3/4 | 4/4 | 0/0 | (3) | 1/1L | 1/1L | Isomeres in der Quelle nicht angegeben
Dichlorethylen, 1,1- | -> siehe: Vinylidenchlorid
Dichlorfluormethan | CHCl2F | 000075-43-4 | 100 % | N |  | 0/0 | 3/0 | 1/0 | 3/0 | 0/0 | 0/0 | 1/0 | 4/4 | 4/4 | 3/0 | 4/4 | 4/4 | 3/3 | 0/0 | (3) | 1/0 | (3) | 4/4 | 4/4 | 4/4 | 0/0 | (3) | 0/0 | 0/0
Dichlor-hexafluorcyclobutan | C4Cl2F6 | 000356-18-3 |  | ? |  | 0/0 | 0/0 | 1/0 | (3) | 0/0 | 0/0 | 1/0 | (3) | 0/0 | 0/0 | 0/0 | 0/0 | 0/0 | 0/0 | 0/0 | (1) | 0/0 | 1/0 | (3) | 1/0 | 0/0 | (3) | 0/0 | 0/0
Dichlorisopropylether | C6H12Cl2O | — |  | (Xn) |  | (4) | (4) | (2) | (3) | 0/0 | (4) | (3) | (3) | 0/0 | 0/0 | 0/0 | 0/0 | 0/0 | 0/0 | (1) | (1) | (3) | 4/4 | 4/4 | 4/4 | 0/0 | (3) | 0/0 | 0/0 | Isomeres in der Quelle nicht angegeben
Dichlormethan | CH2Cl2 | 000075-09-2 |  | Xn |  | 4/4 | 4/4 | 3/4 | 4/4 | 4/4 | 3/4 | 3/0 | 3/4 | 4/4 | 4/4 | 4/4 | 4/4 | 4/4 | 2/2 | 1/1 | 1/1 | 1/3 | 4/4 | 3/3 | 4/4 | 0/0 | 1/0 | 1/1L | 1/1L
Dichlorpropan | C3H6Cl2 | — | 100 % | F, T/Xn | X | 0/0 | 0/0 | (3) | -4 | (4) | (4) | (2) | 4/4 | 4/4 | 0/0 | 0/0 | 0/0 | 4/4 | 0/0 | (1) | (1) | (2) | 4/4 | (3) | 4/4 | 0/0 | (3) | 0/0 | 0/0 | Isomeres in der Quelle nicht angegeben
Dichlortetrafluorethan | C2Cl2F4 | 000076-14-2 |  | ? |  | 0/0 | 0/0 | 1/0 | (3) | 0/0 | 0/0 | 1/0 | (3) | 0/0 | 0/0 | 0/0 | 0/0 | 0/0 | 0/0 | 0/0 | (1) | 0/0 | 1/0 | 3/0 | 1/0 | 0/0 | (3) | 0/0 | 0/0
Dicyclohexylamin (DCHA) | C12H23N | 000101-83-7 |  | C, Xn |  | 0/0 | 0/0 | (2) | (3) | 0/0 | 0/0 | (2) | (2) | 0/0 | 0/0 | 0/0 | 0/0 | 0/0 | 0/0 | (1) | (1) | (2) | 4/4 | 4/4 | 4/4 | 0/0 | (1) | (1) | (1)
Dicyclohexylphthalat | C20H26O4 | 000084-61-7 | techn. rein | (Xn) |  | 0/0 | 0/0 | (1) | (3) | 0/0 | 0/0 | (2) | 1/3 | 0/0 | 0/0 | 0/0 | 0/0 | 0/0 | 0/0 | (1) | (1) | 0/0 | (3) | 4/4 | 4/4 | 0/0 | (1) | (1) | (1) | Weichmacher
Dieselkraftstoff | — | — |  | Xn, N |  | 1/3 | 0/0 | 1/1 | 3/3 | 1/1 | 0/0 | 1/1 | 1/3 | 0/0 | 0/0 | 1/0 | 0/0 | 0/0 | 0/0 | (1) | 1/1 | 1/1 | 4/4 | 1/0 | 1/1 | 0/0 | 1/1 | (1) | (1)
Dieselöl | — | 068334-30-5 | 100 % | (Xn) |  | 1/3 | 1/4 | 1/1 | 3/3 | 1/1 | 0/0 | 1/1 | 1/3 | 3/4 | 0/0 | 1/3 | 3/3 | 1/1 | 0/0 | (1) | 1/1 | 1/1 | 4/4 | 1/1 | 1/1 | 0/0 | 1/1 | (1) | (1)
Diethanolamin (DEA) | C4H11NO2 | 000111-42-2 | 100 % | Xi |  | 0/0 | 1/0 | (2) | (3) | 0/0 | 0/0 | (2) | 1/2 | 1/0 | 0/0 | 0/0 | 0/0 | 1/1 | 0/0 | (1) | 1/0 | 1/3 | 3/0 | (3) | 4/4 | 0/0 | 1/1 | (1) | (1)
Diethylamin | C4H11N | 000109-89-7 | techn. rein | F, C, Xn | X | 0/0 | 0/0 | (2) | (3) | 0/0 | 0/0 | (2) | 1/2 | 0/0 | 0/0 | 3/0 | 0/0 | 0/0 | 0/0 | (1) | 1/0 | 1/4 | 2/0 | 4/4 | 4/4 | 0/0 | (1) | 1/1 | 1/1
Diethylbenzol | C10H14 | 000135-01-3 |  | Xi |  | 3/4 | 4/4 | (1) | 3/4 | 0/0 | 4/4 | (2) | 4/4 | 4/4 | 4/4 | 4/4 | 0/0 | 0/0 | 1/2 | 1/1 | (1) | (2) | 4/4 | 1/0 | 4/4 | 0/0 | 1/1 | 1/1 | 1/1
Diethylenglycol | C4H10O3 | 000111-46-6 |  | T |  | 1/1 | 1/1 | 3/0 | 2/3 | 0/0 | 1/1 | (2) | 1/1 | 2/2 | 2/2 | 3/4 | 0/0 | 1/1 | 1/1 | 1/1 | 1/1 | (2) | 1/0 | 1/0 | 3/0 | 0/0 | 1/1 | (1) | (1)
Diethylenglycolether | — | — |  | (Xn) |  | 1/1 | 1/1 | 3/0 | 3/4 | 0/0 | 1/1 | (2) | 1/1 | 4/4 | 3/3 | 3/4 | 0/0 | 0/0 | 1/1 | 1/1 | (1) | (2) | 3/0 | (3) | 3/3 | 0/0 | (1) | (1) | (1)
Diethylether | -> siehe: Ethylether
Diethylketon | C5H10O | 000096-22-0 |  | F |  | 2/2 | 2/3 | (3) | 4/4 | (4) | 2/3 | 1/0 | 2/2 | 4/4 | 4/4 | 4/4 | 0/0 | 4/4 | 2/3 | 1/1 | 1/1 | (3) | (3) | (4) | (4) | 0/0 | (1) | (1) | (1)
Diethylmalonat | C7H12O4 | 000105-53-3 |  | Xi |  | 1/1 | 1/1 | (2) | 3/4 | 0/0 | 1/2 | (2) | 1/1 | 4/4 | 3/3 | 2/4 | 0/0 | 0/0 | 1/1 | 1/1 | (1) | (3) | (2) | (4) | (3) | 0/0 | (1) | (1) | (1)
Diethylmethan | -> siehe: Pentan
Diethylsebacat | C14H26O4 | 000110-40-7 |  | Xi |  | 0/0 | 0/0 | (2) | (3) | 0/0 | 0/0 | (2) | (2) | 0/0 | 0/0 | 0/0 | 0/0 | 0/0 | 0/0 | (1) | (1) | (2) | 2/0 | 3/0 | 4/4 | 0/0 | (1) | (1) | (1) | Weichmacher
Diethylsuccinat | -> siehe: Bernsteinsäurediethylester
Difluorchlorethan | C2H3ClF2 | 000075-68-3 |  | ? |  | 0/0 | 0/0 | 1/0 | (3) | 0/0 | 0/0 | 1/0 | (3) | 0/0 | 0/0 | 0/0 | 0/0 | 0/0 | 0/0 | 0/0 | (1) | 0/0 | 1/0 | 4/4 | 1/0 | 0/0 | (3) | 0/0 | 0/0
Difluorethan | C2H2F2 | 000075-37-6 |  | (E), F+ |  | 0/0 | 0/0 | 1/0 | (3) | 0/0 | 0/0 | 1/0 | (3) | 0/0 | 0/0 | 0/0 | 0/0 | 0/0 | 0/0 | 0/0 | (1) | 0/0 | 1/0 | 4/4 | 1/0 | 0/0 | (3) | 0/0 | 0/0
Difluormethan | CH2F2 | 000075-10-5 |  | ? |  | 0/0 | 0/0 | 1/0 | (3) | 0/0 | 0/0 | 1/0 | (3) | 0/0 | 0/0 | 0/0 | 0/0 | 0/0 | 0/0 | 0/0 | (1) | 0/0 | 1/0 | 4/4 | 1/0 | 0/0 | (3) | 0/0 | 0/0
Difluortetrachlorethan | C2Cl4F2 | 000076-12-0 |  | ? |  | 0/0 | 0/0 | 1/0 | (3) | 0/0 | 0/0 | 1/0 | (3) | 0/0 | 0/0 | 0/0 | 0/0 | 0/0 | 0/0 | 0/0 | (1) | 0/0 | 4/4 | 3/0 | 3/0 | 0/0 | (3) | 0/0 | 0/0
Diglycol | -> siehe: Diethylenglycol
Diglycolsäure | C4H6O5 | 000110-99-6 | wässrig | Xn |  | 1/1 | 1/1 | (3) | (2) | 0/0 | 0/0 | (3) | 1/1 | 0/0 | 0/0 | 0/0 | 0/0 | 0/0 | 0/0 | 1/1 | 1/1 | (1) | 1/0 | 1/1 | 4/4 | 0/0 | 3/4 | 1/4 | 1/4
Diglycolsäure | C4H6O5 | 000110-99-6 | 30 % | Xn, Xi |  | 1/1 | 1/1 | (3) | 1/0 | (2) | 0/0 | (3) | 1/1 | 0/0 | 0/0 | 1/3 | 0/0 | 0/0 | 0/0 | 1/1 | 1/1 | 1/0 | 1/0 | 1/1 | 4/4 | 0/0 | 3/4 | 1/4 | 1/4
Dihexylphthalat | -> siehe: Dicyclohexylphthalat
Dihydroxybenzol, 1,3- | -> siehe: Resorcin
Dihydroxybenzol, 1,4- | -> siehe: Hydrochinon
Dihydroxybernsteinsäure | -> siehe: Weinsäure
Dihydroxydiethylamin | -> siehe: Diethanolamin
Diisobutylen (DIB) | C6H10 | 025167-70-8 |  | F | X | 0/0 | 0/0 | (1) | (3) | (2) | (4) | (1) | 1/2 | 0/0 | 0/0 | 0/0 | 0/0 | 0/0 | 0/0 | (1) | (1) | 0/0 | 4/4 | 1/0 | 3/3 | 0/0 | 1/1 | 1/1 | 1/1
Diisobutylketon | C9H18O | 000108-83-8 | techn. rein | Xi | X | 1/4 | 1/3 | (3) | (3) | (4) | (4) | 1/0 | 1/4 | 0/0 | 0/0 | 4/4 | 0/0 | 0/0 | 0/0 | (1) | 1/1 | 1/3 | 3/0 | 4/4 | 4/4 | 0/0 | (1) | (1) | (1)
Diisooctylphthalat (DOP) | C24H38O4 | 000117-81-7 | techn. rein | Xn |  | 4/4 | 4/4 | 1/0 | 4/4 | 1/0 | 1/0 | (2) | 4/4 | 4/4 | 1/0 | 4/4 | 4/4 | 0/0 | 0/0 | 1/1 | 1/0 | (2) | 3/0 | 2/3 | 4/4 | 0/0 | (1) | (1) | (1) | Weichmacher
Diisopropylether | -> siehe: Isopropylether
Diisopropylketon | C7H14O | 000565-80-0 |  | F | X | 0/0 | 0/0 | (3) | (3) | (4) | 0/0 | 1/0 | (3) | 0/0 | 0/0 | 0/0 | 0/0 | 0/0 | 0/0 | (1) | (1) | (2) | 1/0 | 4/4 | 4/4 | 0/0 | (1) | (1) | (1)
Dimethylamin | C2H7N | 000124-40-3 | techn. rein | F+, Xn | X | 1/3 | 1/3 | 1/0 | 4/4 | 0/0 | 0/0 | (2) | 1/3 | 0/0 | 0/0 | 3/4 | 4/4 | 0/0 | 0/0 | (1) | 1/1 | 3/0 | 3/0 | 4/4 | 4/4 | 0/0 | (1) | (1) | (1)
Dimethylanilin | C8H11N | — |  | T |  | 0/0 | 0/0 | (3) | 4/4 | 0/0 | 0/0 | (2) | 4/4 | 0/0 | 0/0 | 0/0 | 0/0 | 0/0 | 0/0 | (1) | (1) | (2) | 3/0 | 4/4 | 4/4 | 0/0 | (1) | (1) | (1) | Isomeres in der Quelle nicht angegeben
Dimethylbenzol | -> siehe: Xylol
Dimethylcarbinol | -> siehe: Isopropanol
Dimethylether | C2H6O | 000115-10-6 | Gas | F+ | X | 0/0 | 3/0 | 1/0 | (3) | 1/0 | 0/0 | (2) | 4/4 | 4/4 | 0/0 | 3/0 | 4/4 | 0/0 | 0/0 | 0/0 | 1/0 | (3) | 3/0 | 4/4 | 4/4 | 0/0 | 1/1 | (1) | (1)
Dimethylformamid (DMF) | C3D7NO | 000068-12-2 |  | T |  | 1/1 | 1/3 | 1/0 | 4/4 | 1/0 | 1/1 | 1/2 | 1/1 | 4/4 | 4/4 | 3/4 | 0/0 | 4/4 | 2/2 | 1/1 | 1/1 | 4/4 | 2/0 | 4/4 | 4/4 | 0/0 | (1) | (1) | (1)
Dimethylketon | -> siehe: Aceton
Dimethylpentanon-3, 2,4- | -> siehe: Diisopropylketon
Dimethylphthalat (DMP) | C10H10O4 | 000131-11-3 | 100 % | (Xn) |  | 4/4 | 1/3 | (2) | 4/4 | 0/0 | 0/0 | (2) | 2/3 | 4/4 | 0/0 | 4/4 | 4/4 | 4/4 | 0/0 | (1) | 1/1 | (2) | 3/0 | 2/0 | 4/4 | 0/0 | (1) | (1) | (1) | Weichmacher
Dimethylpropan | -> siehe: Pentan
Dimethylsulfoxid (DMSO) | C2H6SO | 000067-68-5 |  | Xi |  | 1/1 | 1/1 | (2) | 4/4 | 0/0 | 1/1 | 1/0 | 1/1 | 1/2 | 4/4 | 4/4 | 0/0 | 0/0 | 1/2 | 1/1 | (1) | (3) | (3) | (3) | (4) | 0/0 | (1) | (1) | (1)
Dinatriumhydrogenphosphat | -> siehe: Dinatriumphosphat
Dinatriumphosphat | Na2HPO4 | 007558-79-4 |  | (Xi) |  | 1/1 | 1/1 | 1/0 | (2) | 1/0 | 0/0 | 1/1 | 1/1 | 0/0 | 0/0 | 0/0 | 0/0 | 0/0 | 1/1 | 1/1 | 1/1 | 1/1 | 1/1 | 1/0 | (1) | 0/0 | (1) | 1/1 | 1/1
Dinatriumsulfat | -> siehe: Natriumsulfat
Dinonylphthalat (DNP) | C26H42O4 | 000084-76-4 | techn. rein | Xn |  | 3/0 | 0/0 | (2) | 3/0 | 0/0 | 0/0 | (2) | 1/3 | 0/0 | 0/0 | 4/4 | 0/0 | 0/0 | 0/0 | (1) | 1/0 | (2) | (3) | 4/4 | 4/4 | 0/0 | (1) | (1) | (1) | Weichmacher
Dioctyladipat | C22H42O4 | 000103-23-1 |  | ? |  | 0/0 | 0/0 | (2) | (3) | 0/0 | 0/0 | (2) | 4/4 | 0/0 | 0/0 | 0/0 | 0/0 | 0/0 | 0/0 | (1) | 1/1 | (2) | (3) | (3) | 4/4 | 0/0 | (1) | (1) | (1) | Weichmacher
Dioctylphthalat | -> siehe: Diisooctylphthalat
Dioctylsebacat | C26H50O4 | 002432-87-3 |  | — |  | 0/0 | 0/0 | (2) | (3) | 0/0 | 0/0 | (2) | (3) | 0/0 | 0/0 | 0/0 | 0/0 | 0/0 | 0/0 | (1) | (1) | (2) | 2/0 | 3/0 | 4/4 | 0/0 | (1) | (1) | (1) | Weichmacher
Dioxan | C4H8O2 | 000123-91-1 |  | F, Xn | X | 2/2 | 2/3 | 1/0 | 4/4 | 1/0 | 2/3 | 1/2 | 3/3 | 4/4 | 2/3 | 3/4 | 4/4 | 4/4 | 1/3 | 1/1 | 1/1 | 3/3 | 2/0 | 4/4 | 4/4 | 0/0 | 1/1 | 1/0 | 1/0
Dioxan, 1,4- | -> siehe: Dioxan
Dipenten | -> siehe: Limonen, DL-
Dipentylphthalat | -> siehe: Phthalsäureamylester
Diphenylamin | C12H11N | 000122-39-4 |  | T |  | 0/0 | 0/0 | 0/0 | (3) | 0/0 | 0/0 | (2) | (3) | 0/0 | 0/0 | 0/0 | 0/0 | 4/4 | 0/0 | (1) | (1) | (2) | (3) | (3) | (4) | 0/0 | (1) | (1) | (1)
Diphenylenimin | -> siehe: Carbazol
Diphenylether | C12H10O | 000101-84-8 |  | Xn/Xi |  | 0/0 | 1/0 | 3/0 | (3) | (4) | 0/0 | 1/1 | 4/4 | 4/4 | 0/0 | 0/0 | 4/4 | 4/4 | 0/0 | (1) | 1/0 | (2) | 4/4 | 3/0 | 4/4 | 0/0 | (1) | (1) | (1)
Diphenylmethandiisocyanat (MDI) | -> siehe: Desmodur 44
Diphenyloxid | -> siehe: Diphenylether
Diphosphorpentoxid | -> siehe: Phosphorpentoxid
Diphyl | — | 008004-13-5 |  | ? |  | 0/0 | 0/0 | 1/1 | (3) | 4/4 | 0/0 | 1/1 | 4/4 | 4/4 | 0/0 | 0/0 | 0/0 | 0/0 | 0/0 | (1) | (1) | (2) | 4/4 | 3/0 | 4/4 | 0/0 | (1) | (1) | (1) | Gemisch aus Diphenyl und Diphenylether; Bayer
Dipropylenglycol | C6H14O3 | 025265-71-8 |  | Xi |  | 1/1 | 1/1 | (2) | 2/3 | 0/0 | 1/1 | 1/0 | 1/1 | 1/1 | 2/2 | 2/3 | 0/0 | 0/0 | 1/1 | 1/1 | (1) | (2) | 4/4 | 3/0 | 3/3 | 0/0 | (1) | (1) | (1)
Dipropylketon | C7H14O | 000123-19-3 |  | — | X | 0/0 | 0/0 | (3) | (4) | (4) | (4) | 1/0 | (3) | 0/0 | 0/0 | 0/0 | 0/0 | 0/0 | 0/0 | (1) | (1) | (2) | (3) | (4) | 4/4 | 0/0 | (1) | (1) | (1)
Dipropylmethan, n- | -> siehe: Heptan, n-
Dischwefeldichlorid | -> siehe: Schwefelchlorid
Distickstofftetroxid | -> siehe: Stickstofftetroxid
Disulfit | -> siehe: Natriumdisulfit
Divinylensulfid | -> siehe: Thiophen
Dodecanol | -> siehe: Laurylalkohol
Dodecylalkohol | -> siehe: Laurylalkohol
Dodecylchlorid | -> siehe: Laurylchlorid
Dolcymen | -> siehe: Cymol, p-
Eau de Labarraque | -> siehe: Natriumhypochlorit
Edetinsäure | -> siehe: Ethylendiamintetraessigsäure
Eisen-(II)-ammoniumsulfat | -> siehe: Ammoniumeisen-(II)-sulfat
Eisen-(II)-chlorid | FeCl2 | 007758-94-3 | gesättigt | Xn |  | 1/1 | 1/1 | 3/0 | 1/0 | (2) | 1/0 | (3) | 1/1 | 1/1 | 1/0 | 1/1 | 1/0 | 1/1 | 1/1 | 1/1 | 1/1 | 1/1 | (1) | 1/1 | (1) | 0/0 | 4/4 | (2) | 1/1
Eisen-(II)-sulfat | FeSO4 | 007720-78-7 | gesättigt | (Xn) |  | 1/1 | 1/1 | (2) | 1/0 | 0/0 | 1/0 | (3) | 1/1 | 1/0 | 0/0 | 1/1 | 1/0 | 0/0 | 1/1 | 1/1 | 1/1 | 1/1 | (1) | (1) | (1) | 0/0 | 4/4 | 1/1 | 1/1
Eisen-(II)-sulfat | FeSO4 | 007720-78-7 | wässrig | (Xn) |  | 1/1 | 1/1 | (2) | (2) | 0/0 | 0/0 | (3) | 1/1 | 0/0 | 0/0 | 0/0 | 0/0 | 0/0 | 1/1 | 1/1 | 1/1 | 1/1 | (1) | (1) | 1/0 | 0/0 | 4/4 | 1/1 | 1/1
Eisen-(II)-sulfat | FeSO4 | 007720-78-7 |  | Xn |  | 1/1 | 1/1 | (2) | 1/0 | (2) | 0/0 | (3) | 1/1 | 1/1 | 0/0 | 0/0 | 0/0 | 1/1 | 1/1 | 1/1 | 1/1 | 1/1 | (1) | 1/0 | (1) | 0/0 | 4/4 | 1/1 | 1/1
Eisen-(III)-chlorid | FeCl3 | 007705-08-0 | gesättigt | Xn |  | 1/1 | 1/1 | 3/0 | 1/0 | 0/0 | 1/0 | 4/4 | 1/1 | 1/1 | 1/0 | 1/1 | 1/0 | 1/1 | 1/1 | 1/1 | 1/1 | 1/1 | (1) | 1/1 | 1/1 | 0/0 | 4/4 | 4/4 | 4/4
Eisen-(III)-nitrat | -> siehe: Eisennitrat
Eisen-(III)-sulfat | Fe2(SO4)3 | 010028-22-5 | gesättigt | Xi |  | 1/1 | 1/1 | (2) | (2) | 0/0 | 0/0 | (3) | 1/1 | 0/0 | 0/0 | 0/0 | 0/0 | 0/0 | 1/1 | 1/1 | 1/1 | 1/1 | (1) | (1) | (1) | 0/0 | 4/4 | 1/1 | 1/1
Eisenalaun | -> siehe: Ammoniumeisen-(III)-sulfat
Eisenammoniumalaun | -> siehe: Ammoniumeisen-(III)-sulfat
Eisennitrat | Fe(NO3)3 | 010421-48-4 | wässrig | (O, Xn) |  | 1/1 | 1/1 | (2) | (2) | 0/0 | 0/0 | (3) | 1/1 | 0/0 | 0/0 | 0/0 | 0/0 | 0/0 | 1/1 | 1/1 | 1/1 | 1/1 | (1) | (1) | 1/0 | 0/0 | 4/4 | 1/1 | 1/1
Eisennitrat | Fe(NO3)3 | 010421-48-4 | gesättigt | O, Xn |  | 1/1 | 1/1 | 1/0 | 1/0 | 0/0 | 1/0 | (3) | 1/1 | 1/1 | 0/0 | 1/1 | 1/0 | 1/1 | 1/1 | 1/1 | 1/1 | 1/1 | (1) | (1) | 1/0 | 0/0 | 4/4 | 1/1 | 1/1
Eisenvitriol | -> siehe: Eisen-(II)-sulfat
Eisessig | -> siehe: Essigsäure
Elaol | -> siehe: Dibutylphthalat
Emulgatoren | — | — |  | ? |  | 0/0 | 0/0 | (2) | 0/0 | 0/0 | 0/0 | 0/0 | 1/1 | 0/0 | 0/0 | 0/0 | 0/0 | 0/0 | 0/0 | (1) | (1) | (1) | (2) | (2) | (3) | 0/0 | 0/0 | K | K
Entwicklerflüssigkeiten | — | — |  | ? |  | 1/1 | 1/1 | 4/4 | 1/0 | 1/0 | 0/0 | 1/0 | 1/1 | 0/0 | 1/0 | 1/1 | 1/0 | 0/0 | 0/0 | 0/0 | 1/1 | (1) | 2/0 | 1/0 | 3/3 | 0/0 | 1/1 | 1/0 | 1/0
Ephetin | — | — | 10% in Wasser | ? |  | 0/0 | 0/0 | 0/0 | 0/0 | 0/0 | 0/0 | 0/0 | 1/1 | 0/0 | 0/0 | 0/0 | 0/0 | 0/0 | 0/0 | 0/0 | 0/0 | 0/0 | 0/0 | 0/0 | 0/0 | 0/0 | 0/0 | 0/0 | 0/0
Epichlorhydrin | C3H5ClO | 000106-89-8 | 100 % | F, T | X | 1/0 | 1/0 | 4/4 | (4) | 0/0 | (4) | 1/0 | 2/2 | 0/0 | 0/0 | 4/4 | 4/4 | 0/0 | 0/0 | (1) | 1/0 | (3) | 3/0 | 4/4 | 4/4 | 0/0 | (3) | 0/0 | 0/0
Epoxypropan | -> siehe: Propylenoxid
Epsom-Salz | -> siehe: Magnesiumsulfat
Erdgas | — | — |  | F+ | X | 0/0 | 0/0 | 01/0 | 1/0 | 1/0 | 0/0 | 1/0 | (2) | 0/0 | 0/0 | 0/0 | 0/0 | 0/0 | 0/0 | (1) | (1) | (1) | 4/4 | 1/0 | 1/0 | 0/0 | 1/1 | (1) | (1) | hauptsächlich Methan
Erdnußöl | — | 008002-03-7 |  | — |  | 0/0 | 0/0 | 0/0 | (2) | 1/0 | 0/0 | (2) | 1/1 | 1/1 | 0/0 | 0/0 | 0/0 | 1/1 | 0/0 | (1) | 1/1 | (1) | 4/4 | 1/0 | 1/0 | 0/0 | (1) | (1) | (1)
Erdöl | — | 008002-05-9 |  | (Xn) |  | 0/0 | 0/0 | 1/0 | (3) | 1/0 | 0/0 | 1/0 | 1/0 | 0/0 | 0/0 | 0/0 | 0/0 | 0/0 | 0/0 | (1) | 1/0 | 1/1 | 4/4 | 1/0 | 3/3 | 0/0 | (1) | (1) | (1) | Kerosin, Lampenöl
Essig | C2H4O2 | 000064-19-7 |  | (Xi) |  | 1/1 | 1/3 | 4/4 | 1/2 | 1/1 | 1/0 | 1/3 | 1/1 | 1/0 | 1/0 | 1/0 | 3/0 | 1/1 | 1/1 | 1/1 | 1/1 | 1/1 | 1/0 | 3/3 | 3/3 | 0/0 | 1/3 | 1/2 | 1/2 | Weinessig, Essigsäure
Essigester | -> siehe: Ethylacetat
Essigsäure | C2H4O2 | 000064-19-7 | 50 % | C |  | 1/1 | 1/1 | 4/4 | 1/2 | 0/0 | 1/1 | 3/4 | 1/1 | 2/2 | 2/2 | 1/2 | 0/0 | 0/0 | 1/2 | 1/1 | 1/1 | 1/1 | 4/4 | 4/4 | 4/4 | 0/0 | 1/3 | 1/1 | 1/1
Essigsäure | C2H4O2 | 000064-19-7 | 100 % | C+ | X | 0/0 | 0/0 | 4/4 | 4/4 | 4/4 | (3) | 4/4 | 1/3 | 0/0 | 0/0 | 0/0 | 0/0 | 0/0 | 0/0 | 1/1 | 1/1 | 1/1 | 4/4 | 4/4 | 4/4 | 0/0 | 1/3 | 1/2 | 1/2
Essigsäure | C2H4O2 | 000064-19-7 | 90% | C+ | X | 1/1 | 1/2 | 4/4 | 4/4 | 4/4 | 1/3 | 4/4 | 1/2 | 4/4 | 3/4 | 1/2 | 4/4 | 4/4 | 1/1 | 1/1 | 1/1 | 1/1 | 4/4 | 4/4 | 4/4 | 0/0 | 1/3 | 1/2 | 1/2
Essigsäure | C2H4O2 | 000064-19-7 | 10 % | Xi |  | 1/1 | 1/1 | 4/4 | 1/2 | 1/1 | 3/0 | 1/4 | 1/1 | 1/1 | 1/0 | 1/3 | 1/0 | 1/3 | 1/1 | 1/1 | 1/1 | 1/1 | (2) | (3) | 3/3 | 0/0 | 1/3 | 1/1 | 1/1
Essigsäure | C2H4O2 | 000064-19-7 | 5 % | Xi |  | 1/1 | 1/3 | 4/4 | 1/2 | 1/1 | 1/1 | 1/3 | 1/1 | 1/1 | 1/1 | 1/1 | 3/0 | 1/1 | 1/1 | 1/1 | 1/1 | 1/1 | 1/0 | 3/3 | 3/3 | 0/0 | 1/3 | 1/2 | 1/1
Essigsäure Silbersalz | -> siehe: Silberacetat
Essigsaure Tonerde | C4H7AlO5 x H2O | 000142-03-0 | gesättigt | Xi |  | 1/1 | 1/0 | (2) | (2) | (2) | 0/0 | 1/0 | 1/1 | 0/0 | 0/0 | 1/0 | 1/0 | 1/1 | 1/1 | 1/1 | 1/1 | (1) | 1/0 | 4/4 | 3/3 | 0/0 | (1) | 1/1 | 1/1
Essigsäureallylester | -> siehe: Allylacetat
Essigsäureamid | -> siehe: Acetamid
Essigsäureanhydrid | C4H6O3 | 000108-24-7 | techn. rein | C | X | 4/4 | 3/3 | 3/3 | 4/4 | 0/0 | 4/4 | (2) | 1/3 | 4/4 | 4/4 | 4/4 | 4/4 | 0/0 | 0/0 | 1/0 | 1/1 | 4/4 | 3/0 | 4/4 | 4/4 | 0/0 | (2) | 1/1 | 1/1
Essigsäurebenzylester | -> siehe: Benzylacetat
Essigsäurebutylester | C6H12O2 | 000123-86-4 | 100 % | — | X | 2/2 | 2/3 | 1/0 | 4/4 | 3/0 | 3/3 | (2) | 3/4 | 4/4 | 4/4 | 4/4 | 4/4 | 4/4 | 1/2 | 1/1 | 1/1 | 1/4 | 3/0 | 4/4 | 4/4 | 0/0 | 1/1 | (1) | (1)
Essigsäurechlorid | -> siehe: Acetylchlorid
Essigsäureethylester | -> siehe: Ethylacetat
Essigsäureisobutylester | -> siehe: Isobutylacetat
Essigsäureisopropylester | -> siehe: Isopropylacetat
Essigsäuremethylester | C3H6O2 | 000079-20-9 | techn. rein | F | X | 1/0 | 1/1 | 1/0 | 4/4 | 3/0 | (4) | 2/0 | 1/3 | 4/4 | 0/0 | 4/4 | 4/4 | 4/4 | 0/0 | 1/0 | 1/1 | 1/4 | 3/0 | 4/4 | 4/4 | 0/0 | (1) | 1/1 | 1/1
Essigsäure-n-amylester | -> siehe: Amylacetat, n-
Essigsäurepentylester | -> siehe: Amylacetat, n-
Essigsäurepropylester | -> siehe: Propylacetat
Essigsäurevinylester | -> siehe: Vinylacetat
Ethanal | -> siehe: Acetaldehyd
Ethancarbonsäure | -> siehe: Propionsäure
Ethandiamin | -> siehe: Ethylendiamin
Ethandicarbonsäure | -> siehe: Bernsteinsäure
Ethandiol | -> siehe: Ethylenglycol
Ethandisäure | -> siehe: Oxalsäure
Ethanol | C2H6O | 000064-17-5 | 40 % | — | X | 1/1 | 1/2 | 1/0 | 1/2 | 1/1 | 1/2 | 1/2 | 1/1 | 2/3 | 1/2 | 1/1 | 0/0 | 1/1 | 1/1 | 1/1 | 1/1 | 1/1 | 1/0 | 1/0 | 1/1 | 0/0 | 1/1 | 1/1 | 1/1
Ethanol | C2H6O | 000064-17-5 | 50 % | — | X | 1/1 | 1/1 | 1/0 | 1/1 | 1/1 | 1/0 | 1/2 | 1/1 | 1/0 | 1/0 | 1/0 | 3/0 | 0/0 | 0/0 | 1/1 | 1/1 | 1/1 | 1/0 | (2) | 1/1 | 0/0 | 1/1 | 1/1 | 1/1
Ethanol | C2H6O | 000064-17-5 | 96 % | F | X | 1/0 | 1/3 | 1/0 | 1/3 | 1/1 | 1/2 | 1/2 | 1/1 | 3/4 | 1/2 | 1/3 | 3/0 | 1/3 | 1/1 | 1/1 | 1/1 | 1/1 | 1/0 | 3/0 | 3/3 | 0/0 | 1/1 | 1/1 | 1/1
Ethanolamin | C2H7NO | 000141-43-5 |  | Xn/Xi |  | 0/0 | 0/0 | (3) | (3) | 0/0 | 0/0 | (3) | 1/2 | 4/4 | 0/0 | 0/0 | 0/0 | 0/0 | 0/0 | (1) | (1) | (2) | 3/0 | 4/4 | 4/4 | 0/0 | (1) | (1) | (1)
Ethansäure | -> siehe: Essigsäure
Ethanthiol | C2H6S | 000075-08-1 |  | F, Xn | X | 0/0 | 0/0 | (2) | (3) | 0/0 | 0/0 | (2) | (2) | 0/0 | 0/0 | 0/0 | 0/0 | 0/0 | 0/0 | (1) | (1) | (2) | (3) | (3) | 4/4 | 0/0 | (1) | (1) | (1)
Ethen | -> siehe: Ethylen
Ether | -> siehe: Ethylether
Ethin | -> siehe: Acetylen
Ethinylcarbiol | -> siehe: Propargylalkohol
Ethoxyacetanilid, 4- | -> siehe: Phenacetin
Ethoxyethanol | -> siehe: Ethylglycol
Ethoxyethylacetat, 2- | -> siehe: Ethylenglycolmonoethyletheracetat
Ethyl(hydroxymethyl)-propandiol | -> siehe: Trimethylolpropan
Ethylacetat | C4H8O2 | 000141-78-6 | 100 % | F | X | 1/3 | 3/4 | 1/0 | 4/4 | 4/4 | 4/4 | 1/1 | 1/3 | 4/4 | 4/4 | 4/4 | 4/4 | 4/4 | 1/2 | 1/1 | 1/1 | 3/3 | 3/0 | 4/4 | 4/4 | 0/0 | 1/1 | (1) | (1)
Ethylacrylat | C5H8O2 | 000140-88-5 | 100 % | F, Xn | X | 4/4 | 4/4 | 1/0 | (4) | (4) | (4) | (2) | 4/4 | 0/0 | 0/0 | 4/4 | 4/4 | 0/0 | 0/0 | 1/1 | 1/0 | 3/0 | 4/4 | 4/4 | 4/4 | 0/0 | (1) | (1) | (1)
Ethylalkohol | -> siehe: Ethanol
Ethylbenzen | -> siehe: Ethylbenzol
Ethylbenzoat | -> siehe: Benzoesäureethylester
Ethylbenzol | C8H10 | 000100-41-4 |  | F, Xn | X | 2/3 | 3/4 | (2) | 4/4 | 0/0 | 3/4 | 1/0 | 3/4 | 4/4 | 4/4 | 4/4 | 4/4 | 4/4 | 2/3 | 1/1 | 1/0 | 1/1 | 4/4 | (2) | 4/4 | 0/0 | (1) | (1) | (1)
Ethylbutyrat | C6H12O2 | 000105-54-4 |  | F | X | 2/3 | 2/4 | (2) | 4/4 | 0/0 | 3/4 | (2) | 2/4 | 4/4 | 4/4 | 4/4 | 0/0 | 0/0 | 1/2 | 1/1 | (1) | (2) | (3) | (4) | 4/4 | 0/0 | (1) | (1) | (1)
Ethylcarbinol | -> siehe: Propanol
Ethyl-Cellosolve | -> siehe: Ethylglycol
Ethylchloracetat | C4H7ClO2 | 000105-39-5 | techn. rein | T/Xi |  | 1/1 | 1/1 | (3) | 4/4 | (4) | (4) | (3) | 1/1 | 4/4 | 0/0 | 3/4 | 3/4 | 0/0 | 0/0 | (1) | 1/1 | 1/4 | 3/0 | 4/4 | 4/4 | 0/0 | 3/4 | 0/0 | 0/0
Ethylchlorid | -> siehe: Chlorethan
Ethylcyanacetat | C5H7NO2 | 000105-56-6 |  | Xn/Xi |  | 1/1 | 1/1 | 0/0 | 3/4 | 0/0 | 1/1 | (2) | 1/1 | 2/4 | 3/3 | 3/4 | 0/0 | 0/0 | 1/1 | 1/1 | (1) | (3) | (2) | (3) | (3) | 0/0 | (2) | (1) | (1)
Ethylen | C2H4 | 000074-85-1 |  | F+ | X | 0/0 | 0/0 | 1/0 | (2) | 0/0 | 0/0 | 1/0 | (2) | 0/0 | 0/0 | 0/0 | 0/0 | 0/0 | 0/0 | 1/1 | (1) | (2) | (3) | 3/0 | 3/3 | 0/0 | (1) | (1) | (1)
Ethylen(di)bromid | -> siehe: Dibromethan-1,2
Ethylen(di)chlorid | -> siehe: Dichlorethan-1,2
Ethylenchlorhydrin | -> siehe: Chlorethanol
Ethylenchlorid | C2H4Cl2 | — |  | F, T | X | 3/3 | 2/4 | 3/0 | 4/4 | 4/4 | 4/4 | 1/0 | 3/4 | 4/4 | 4/4 | 4/4 | 4/4 | 4/4 | 1/1 | 1/1 | 1/1 | 1/1 | 4/4 | 3/0 | 4/4 | 0/0 | 1/3 | 1/1L | 1/1L | Isomeres in der Quelle nicht angegeben
Ethylendiamin | C2H8N2 | 000107-15-3 | techn. rein | C, Xn | X | 1/1 | 1/3 | 1/0 | (3) | 0/0 | 1/0 | 1/0 | 1/1 | 0/0 | 0/0 | 3/0 | 4/4 | 0/0 | 0/0 | (1) | 1/1 | 1/4 | 1/0 | 4/4 | 3/3 | 0/0 | 1/1 | (1) | (1)
Ethylendiamintetraessigsäure (EDTA) | C10H16N2O8 | 000060-00-4 |  | Xi |  | 1/1 | 1/1 | (2) | (2) | (2) | 0/0 | 1/0 | 1/1 | 0/0 | 0/0 | 0/0 | 0/0 | 0/0 | 1/1 | 1/1 | 1/1 | (1) | (1) | (2) | (1) | 0/0 | (3) | 0/0 | 0/0
Ethylendichlorid | -> siehe: Ethylenchlorid
Ethylendinitrilotetraessigsäure | -> siehe: Ethylendiamintetraessigsäure
Ethylenglycol | C2H6O2 | 000107-21-1 |  | Xn |  | 1/1 | 1/1 | 3/3 | 2/3 | 1/0 | 1/1 | 1/1 | 1/1 | 1/1 | 1/1 | 1/1 | 3/3 | 1/1 | 1/1 | 1/1 | 1/1 | 1/1 | 1/0 | 1/2 | 1/1 | 0/0 | 1/1 | 1/1 | 1/1
Ethylenglycolethylether | -> siehe: Ethylglycol
Ethylenglycolmonobutylether | -> siehe: Butylglycol
Ethylenglycolmonoethylether | -> siehe: Ethylglycol
Ethylenglycolmonoethyletheracetat | C6H12O3 | 000115-15-9 |  | Xn | X | 1/1 | 1/2 | 0/0 | 3/4 | 0/0 | 1/2 | (2) | 1/2 | 4/4 | 4/4 | 3/4 | 0/0 | 0/0 | 1/2 | 1/1 | (1) | (2) | 2/0 | 4/4 | 4/4 | 0/0 | (1) | (1) | (1)
Ethylenglycolmonomethylether | -> siehe: Methylglycol
Ethylenoxid | C2H4O | 000075-21-8 |  | F+, T | X | 2/3 | 3/3 | 3/0 | 3/4 | 1/0 | 3/4 | 1/0 | 3/3 | 4/4 | 1/1 | 3/4 | 0/0 | 0/0 | 1/1 | 1/1 | (1) | 1/1 | 4/4 | 4/4 | 4/4 | 0/0 | 1/1 | (1) | (1)
Ethylentetrachlorid | -> siehe: Perchlorethylen
Ethylentrichlorid | -> siehe: Trichlorethylen
Ethylethanamin, N- | -> siehe: Diethylamin
Ethylether | C4H10O | 000060-29-7 | techn. rein | F+, Xn | X | 3/4 | 4/4 | 1/1 | 4/4 | 1/0 | 4/4 | 1/2 | 4/4 | 4/4 | 4/4 | 4/4 | 4/4 | 4/4 | 1/2 | 1/1 | 1/1 | 1/4 | 4/4 | 4/4 | 4/4 | 0/0 | 1/1 | 1/1 | 1/1
Ethylformiat | C3H6O2 | 000109-94-4 |  | F | X | 0/0 | 0/0 | 0/0 | (4) | 0/0 | (4) | (2) | (2) | 0/0 | 0/0 | 0/0 | 0/0 | 0/0 | 0/0 | (1) | (1) | (3) | (3) | (4) | 4/4 | 0/0 | (1) | (1) | (1)
Ethylglycol | C4H10O2 | 000110-80-5 | 100 % | T | X | 0/0 | 4/4 | (3) | (2) | 0/0 | 0/0 | 1/0 | 2/4 | 4/4 | 1/0 | 4/4 | 4/4 | 4/4 | 0/0 | 1/1 | 1/0 | 1/1 | 3/0 | 4/4 | 4/4 | 0/0 | (1) | (1) | (1)
Ethylglycolacetat | -> siehe: Ethylenglycolmonoethyletheracetat
Ethylhexanol-1 | C8H18O | 000104-76-7 |  | Xn/Xi |  | 0/0 | 1/3 | (2) | (2) | (1) | 1/0 | 1/0 | 1/0 | 3/0 | 0/0 | 1/0 | 4/4 | 0/0 | 0/0 | (1) | 1/1 | (1) | 1/0 | 1/0 | 1/0 | 0/0 | (1) | (1) | (1)
Ethyllactat | C5H10O3 | 000097-64-3 |  | — | X | 1/1 | 1/1 | (2) | 3/4 | 0/0 | 1/1 | (2) | 1/1 | 3/4 | 3/3 | 3/4 | 0/0 | 0/0 | 1/1 | 1/1 | (1) | 3/0 | (3) | (3) | (3) | 0/0 | (1) | (1) | (1)
Ethylmalonat | -> siehe: Diethylmalonat
Ethylmercaptan | -> siehe: Ethanthiol
Ethylmethylketon | -> siehe: Methylethylketon
Ethylsilicat | -> siehe: Tetraethylorthosilicat
Eukalyptusöl | — | 008000-48-8 |  | ? |  | 0/0 | 0/0 | (2) | (3) | 0/0 | 0/0 | (2) | (2) | 4/4 | 0/0 | 0/0 | 0/0 | 3/3 | 0/0 | (1) | (1) | (2) | 4/4 | (3) | (4) | 0/0 | (1) | (1) | (1)
Exsikkatorfett | — | — |  | — |  | 0/0 | 1/3 | 1/0 | (2) | (1) | 0/0 | (1) | (2) | 0/0 | 0/0 | 0/0 | 0/0 | 0/0 | 0/0 | (1) | 1/1 | (1) | (3) | (2) | (2) | 0/0 | (1) | (1) | (1)
Ferrichlorid | -> siehe: Eisen-(III)-chlorid
Ferricyankalium | C6FeK3N6 | 013746-66-2 | jede | Xn |  | 1/1 | 1/1 | 1/0 | (1) | (1) | 0/0 | 2/0 | 1/1 | 1/1 | 0/0 | 1/3 | 1/1 | 0/0 | 1/1 | 1/1 | 1/1 | 1/1 | (1) | (1) | (1) | 0/0 | 1/1 | 1/1 | 1/1
Ferrochlorid | -> siehe: Eisen-(II)-chlorid
Ferrocyankalium | C6FeK4N6 x 3H2O | 014459-95-1 | gesättigt | — |  | 1/1 | 1/1 | 1/0 | (2) | (1) | 0/0 | 2/0 | 1/1 | 0/0 | 0/0 | 1/1 | 1/1 | 0/0 | 1/1 | 1/1 | 1/1 | 1/1 | (1) | (1) | (1) | 0/0 | (1) | 1/1 | 1/1
Ferrocyankalium | C6FeK4N6 x 3H2O | 014459-95-1 | verdünnt | — |  | 1/0 | 1/1 | 1/0 | (1) | (1) | 0/0 | 2/0 | 1/1 | 0/0 | 0/0 | 1/3 | 1/0 | 0/0 | 1/1 | 1/1 | 1/1 | 1/1 | (1) | (1) | (1) | 0/0 | 1/1 | 1/1 | 1/1
Fett, mineralisch | — | — |  | (—) |  | 0/0 | 0/0 | 1/0 | (2) | (1) | 0/0 | 1/1 | 1/3 | 0/0 | 0/0 | 0/0 | 0/0 | 0/0 | 0/0 | (1) | 1/1 | 1/1 | (4) | (1) | 1/0 | 0/0 | (1) | 1/1 | 1/1
Fett, pflanzlich | — | — |  | — |  | 0/0 | 0/0 | 1/0 | (2) | 1/0 | 0/0 | 1/1 | 1/3 | 0/0 | 0/0 | 0/0 | 0/0 | 0/0 | 0/0 | (1) | 1/1 | 1/1 | 4/4 | 1/0 | 1/0 | 0/0 | (1) | 1/1 | 1/1
Fett, tierisch | — | — |  | — |  | 0/0 | 0/0 | 1/0 | (2) | 1/0 | 0/0 | 1/1 | 1/3 | 0/0 | 0/0 | 0/0 | 0/0 | 0/0 | 0/0 | (1) | 1/1 | 1/1 | 4/4 | 1/0 | 1/0 | 0/0 | (1) | 1/1 | 1/1
Fettalkoholsulfonate | — | — | wässrig | (Xn, Xi) |  | 1/1 | 0/0 | 1/0 | (2) | 1/0 | 0/0 | 1/1 | 1/3 | 0/0 | 0/0 | 1/3 | 0/0 | 0/0 | 0/0 | (1) | 1/1 | 1/1 | (2) | (2) | 1/1 | 0/0 | 3/4 | 1/0 | 1/0 | Fettalkoholsulfate, Netzmittel/Tenside
Fette, Speiseöle | — | — |  | — |  | 0/0 | 1/0 | 1/0 | 1/0 | 1/0 | 1/0 | 1/1 | 3/0 | 0/0 | 1/0 | 1/0 | 3/0 | 0/0 | 0/0 | (1) | 1/1 | 1/1 | 4/4 | 1/0 | 1/1 | 0/0 | (1) | 1/1 | 1/1
Fettsäure C16 | -> siehe: Palmitinsäure
Fichtennadelöl | — | 008008-80-8 |  | ? |  | 1/2 | 2/4 | (2) | 2/3 | 0/0 | 2/3 | (2) | 1/2 | 4/4 | 3/3 | 3/4 | 0/0 | 3/4 | 1/2 | 1/1 | (1) | (2) | 4/4 | 1/0 | 3/3 | 0/0 | (1) | (1) | (1) | Pinus sylvestris
Fischtran | — | — |  | — |  | 0/0 | 0/0 | 1/0 | (2) | 1/0 | 0/0 | (1) | (2) | 0/0 | 0/0 | 0/0 | 0/0 | 0/0 | 0/0 | (1) | (1) | (1) | 3/4 | 1/0 | 1/0 | 0/0 | (1) | (1) | (1)
Fixiersalz | -> siehe: Natriumthiosulfat
Flugmotorenkraftstoffe (JP) | — | — |  | (Xn) |  | 0/0 | 0/0 | (1) | (3) | 0/0 | 0/0 | 1/0 | 1/4 | 0/0 | 0/0 | 0/0 | 0/0 | 0/0 | 0/0 | 0/0 | (1) | (2) | 4/4 | 1/0 | 1/0 | 0/0 | (1) | (1) | (1)
Fluid 101, 100°C | — | — |  | ? |  | 0 | 0 | 0 | 0 | 0 | 0 | 0 | (3) | 0 | 0 | 0 | 0 | 0 | 0 | 0 | 0 | 0 | 0 | 0 | 3 | 0 | 0 | 0 | 0 | Bremsflüssigkeit, Basis Polyglykole
Fluor | F2 | 007782-41-4 |  | O, T+, C+ |  | 4/4 | 4/4 | 4/4 | 4/4 | 4/4 | 3/4 | 4/4 | 4/4 | 4/4 | 4/4 | 1/2 | 0/0 | 4/4 | 1/3 | 1/2 | 1/2 | 4/4 | 4/4 | 3/0 | 4/4 | 0/0 | 4/4 | (4) | (4)
Fluorammonium | -> siehe: Ammoniumfluorid
Fluorbenzol | C6H5F | 000462-06-6 |  | F, (Xn) | X | 0/0 | 0/0 | (2) | (4) | 0/0 | (4) | (2) | (3) | 0/0 | 0/0 | 0/0 | 0/0 | 0/0 | 0/0 | 0/0 | (1) | (2) | 4/4 | 3/0 | 4/4 | 0/0 | (1) | 0/0 | 0/0
Fluorchloralkane (FCKW) | — | — |  | N |  | 0/0 | 0/0 | (2) | (3) | 0/0 | 0/0 | 1/0 | (3) | 4/4 | 0/0 | 0/0 | 0/0 | 0/0 | 0/0 | 0/0 | (1) | (3) | (3) | 0/0 | (3) | 0/0 | (3) | 0/0 | 0/0 | Beständigkeit je nach Typ unterschiedlich
Fluoride | — | — |  | T |  | 1/1 | 1/1 | (2) | 1/1 | (2) | 1/1 | (1) | 1/1 | 2/2 | 1/1 | 1/1 | 0/0 | 0/0 | 1/1 | 1/1 | (1) | (1) | (2) | (2) | (1) | 0/0 | 0/0 | K | K
Fluorkalium | -> siehe: Kaliumfluorid
Fluorkieselsäure | -> siehe: Kieselfluorwasserstoffsäure
Fluorkohlenwasserstoffe (FKW) | — | — |  | ? |  | 0/0 | 0/4 | (2) | (3) | (2) | 0/0 | (2) | (3) | 4/4 | 0/0 | 0/0 | 0/0 | 0/4 | 1/1 | 0/0 | 1/1 | (3) | (3) | (3) | (3) | 0/0 | (1) | 0/0 | 0/0 | Beständigkeit je nach Typ unterschiedlich
Fluorsiliziumsäure | -> siehe: Kieselfluorwasserstoffsäure
Fluortrichlormethan | -> siehe: Trichlorfluormethan
Fluorwasserstoff | HF | 007664-39-3 | wasserfrei | T+, C+ |  | 0/0 | 0/0 | 4/4 | 4/4 | 4/4 | 0/0 | 4/4 | (2) | 0/0 | 4/4 | 0/0 | 0/0 | 0/0 | 0/0 | (1) | 1/0 | 0/0 | 3/4 | (3) | 4/4 | 0/0 | 4/4 | (3) | (3) | Flusssäure, wasserfrei
Fluorwasserstofflösung | -> siehe: Flusssäure
Fluorwasserstoffsäure | -> siehe: Flusssäure
Flüssigseifen | — | — |  | ? |  | 1/1 | 1/1 | 1/0 | (2) | (2) | 0/0 | 1/1 | 1/1 | 0/0 | 0/0 | 0/0 | 0/0 | 0/0 | 0/0 | 1/1 | 1/1 | 1/1 | (2) | (2) | (2) | 0/0 | (3) | 0/0 | 0/0
Flusssäure | HF | 007664-39-3 | 4 % | T, C |  | 1/1 | 1/2 | 4/4 | 2/3 | 4/4 | 1/2 | 4/4 | 1/2 | 2/3 | 2/3 | 2/3 | 0/0 | 0/0 | 1/1 | 1/1 | 1/1 | 1/1 | (3) | 1/3 | (2) | 0/0 | 4/4 | 0/0 | 0/0
Flusssäure | HF | 007664-39-3 | 50 % | T+, C |  | 1/1 | 1/1 | 4/4 | 4/4 | 4/4 | 1/1 | 4/4 | 1/1 | 4/4 | 3/4 | 2/3 | 2/0 | 3/3 | 1/1 | 1/1 | 1/1 | 1/1 | 3/4 | 1/3 | 3/4 | 0/0 | 4/4 | 4/4 | 4/4
Flusssäure | HF | 007664-39-3 | 70 % | T+, C |  | 0/0 | 1/3 | 4/4 | 4/4 | 4/4 | 0/0 | 4/4 | 1/3 | 4/4 | 4/4 | 1/4 | 3/0 | 0/0 | 0/0 | (1) | 1/1 | 1/1 | 3/4 | (3) | 4/4 | 0/0 | 4/4 | 4/4 | 4/4
Flusssäure | HF | 007664-39-3 | 100 % | T+, C+ |  | 0/0 | 0/0 | 4/4 | 4/4 | 4/4 | 0/0 | 4/4 | (2) | 0/0 | 4/4 | 0/0 | 0/0 | 0/0 | 0/0 | (1) | 1/0 | 0/0 | 3/4 | (3) | 4/4 | 0/0 | 4/4 | (3) | (3)
Flusssäure, wasserfrei | -> siehe: Fluorwasserstoff
Formaldehydlösung | CH2O | 000050-00-0 | 10 % | Xn |  | 1/1 | 1/1 | 3/3 | 1/2 | 1/0 | 1/2 | 1/2 | 1/1 | 3/4 | 2/3 | 2/3 | 3/3 | 1/3 | 1/1 | 1/1 | 1/1 | 1/1 | 1/0 | 3/0 | (2) | 0/0 | 1/1 | 1/1 | 1/1
Formaldehydlösung | CH2O | 000050-00-0 | 30 % | T |  | 1/1 | 1/1 | 3/3 | 1/2 | 1/0 | 0/0 | 1/2 | 1/1 | 4/4 | 0/0 | 0/0 | 0/0 | 0/0 | 0/0 | 1/1 | 1/1 | 1/1 | 1/0 | 3/0 | 1/0 | 0/0 | 1/1 | 1/1 | 1/1
Formaldehydlösung | CH2O | 000050-00-0 | 40 % | T |  | 1/2 | 2/3 | 1/3 | 1/2 | 1/0 | 1/2 | 1/2 | 1/2 | 4/4 | 2/3 | 2/3 | 3/3 | 0/4 | 1/1 | 1/1 | 1/1 | 1/1 | 1/0 | 3/0 | (3) | 0/0 | 1/1 | 1/1 | 1/1
Formalin | -> siehe: Formaldehydlösung
Formamid | CH3NO | 000075-12-7 | techn. rein | T/Xi |  | 1/1 | 1/1 | 1/0 | (3) | 0/0 | 0/0 | 1/0 | 1/1 | 1/0 | 0/0 | 4/4 | 4/4 | 0/0 | 0/0 | 1/0 | 1/1 | (3) | 3/0 | 273 | 4/4 | 0/0 | 1/1 | 1/1 | 1/1
Formin | -> siehe: Hexamethylentetramin
Formylsäure | -> siehe: Ameisensäure
Fotoemulsionen | — | — |  | ? |  | 1/0 | 0/0 | 1/0 | (2) | (2) | 0/0 | 1/0 | 1/1 | 0/0 | 0/0 | 1/0 | 0/0 | 0/0 | 0/0 | (1) | 1/1 | 1/1 | (2) | (2) | (1) | 0/0 | (2) | 0/0 | 0/0
Fotoentwickler | — | — |  | ? |  | 1/3 | 1/1 | 4/4 | (2) | 1/0 | 0/0 | 1/3 | 1/2 | 0/0 | 1/0 | 1/3 | 1/0 | 0/0 | 0/0 | (1) | 1/1 | 1/1 | 3/0 | 1/0 | 1/0 | 0/0 | 1/1 | 1/0 | 1/0
Fotofixierbäder | — | — |  | ? |  | 1/0 | 1/1 | 1/0 | (2) | 0/0 | 0/0 | 1/0 | 1/1 | 0/0 | 0/0 | 1/3 | 1/0 | 0/0 | 0/0 | (1) | 1/1 | 1/1 | 1/0 | 1/0 | 1/0 | 0/0 | (2) | 1/0 | 1/0
Freon 11 | -> siehe: Trichlorfluormethan
Freon 112 | -> siehe: Difluortetrachlorethan
Freon 113 | -> siehe: Trichlortrifluorethan
Freon 114 | -> siehe: Dichlortetrafluorethan
Freon 114 B2 | -> siehe: Dibromtetrafluormethan
Freon 115 | -> siehe: Chlorpentafluorethan
Freon 12 | -> siehe: Dichlordifluormethan
Freon 13 | -> siehe: Chlortrifluormethan
Freon 13 B1 | -> siehe: Bromtrifluormethan
Freon 14 | -> siehe: Tetrafluormethan
Freon 142b | -> siehe: Difluorchlorethan
Freon 152a | -> siehe: Difluorethan
Freon 21 | -> siehe: Dichlorfluormethan
Freon 218 | -> siehe: Perfluorpropan
Freon 22 | -> siehe: Chlordifluormethan
Freon 31 | -> siehe: Chlorfluormethan
Freon 32 | -> siehe: Difluormethan
Freon C 318 | -> siehe: Octafluor-cyclobutan
Freon C316 | -> siehe: Dichlor-hexafluorcyclobutan
Frigen 12 | -> siehe: Dichlordifluormethan
Frigen 21 | -> siehe: Dichlorfluormethan
Frigen 22 | -> siehe: Chlordifluormethan
Frostschutzmittel (KFZ) | — | — |  | Xn |  | 1/1 | 1/1 | 3/3 | (1) | 1/0 | 0/0 | 1/1 | 1/1 | 1/1 | 0/0 | 0/0 | 0/0 | 0/0 | 0/0 | (1) | 1/0 | 1/1 | 1/0 | 1/2 | 1/1 | 0/0 | (1) | 1/1 | 1/1 | Glykol-Wasser-Mischungen
Fruchtsäfte | — | — |  | — |  | 1/1 | 1/1 | 1/0 | 1/0 | 1/0 | 1/0 | 1/1 | 1/1 | 1/0 | 0/0 | 1/1 | 1/1 | 0/0 | 0/0 | 1/1 | 1/1 | 1/1 | 1/0 | 1/1 | 1/1 | 0/0 | (2) | 1/1 | 1/1
Fruchtzucker | -> siehe: Fructose
Fructose | C6H12O6 | 000057-48-7 | jede | — |  | 1/1 | 1/1 | 1/1 | 1/1 | 1/1 | 0/0 | 1/1 | 1/1 | 1/1 | 0/0 | 0/0 | 0/0 | 0/0 | 0/0 | 1/1 | 1/1 | 1/1 | 1/0 | 1/1 | 1/1 | 0/0 | 1/1 | 1/1 | 1/1
Furan | C4H4O | 000110-00-9 |  | F+, T+ | X | 0/0 | 0/0 | (3) | 4/4 | 0/0 | (4) | (2) | (3) | 0/0 | 0/0 | 0/0 | 0/0 | 0/0 | 0/0 | (1) | (1) | (3) | 4/4 | 4/4 | 4/4 | 0/0 | (1) | (1) | (1)
Furanal | -> siehe: Furfurol
Furancarbinol, 2- | -> siehe: Furfurylalkohol
Furanmethanol, 2- | -> siehe: Furfurylalkohol
Furfural | -> siehe: Furfurol
Furfuralkohol | -> siehe: Furfurylalkohol
Furfuran | -> siehe: Furan
Furfurol | C5H4O2 | 000098-01-1 |  | T |  | 1/3 | 3/4 | 3/3 | (3) | 1/0 | 0/0 | 2/0 | 4/4 | 0/0 | 0/0 | 0/0 | 0/0 | 4/4 | 0/0 | (1) | (1) | 1/2 | 3/0 | 4/4 | 4/4 | 0/0 | 1/1 | 1/1 | 1/1
Furfurylalkohol | C5H6O2 | 000098-00-0 | techn. rein | Xn |  | 1/1 | 1/3 | 1/0 | (3) | 1/0 | 0/0 | 1/0 | 1/3 | 0/0 | 4/4 | 4/4 | 4/4 | 3/4 | 0/0 | (1) | 1/1 | 1/3 | 3/0 | (3) | 4/4 | 0/0 | (1) | (1) | (1)
Furylaldehyd, 2- | -> siehe: Furfurol
Furylmethanal, 2- | -> siehe: Furfurol
Gallotannin | -> siehe: Tannin
Gallussäure | C7H6O5 x H2O | 000149-91-7 |  | Xi |  | 1/1 | 1/1 | 1/0 | (3) | 0/0 | 0/0 | (3) | 1/1 | 0/0 | 0/0 | 0/0 | 0/0 | 1/1 | 0/0 | (1) | 1/1 | 1/4 | 3/0 | 1/0 | 3/0 | 0/0 | 1/0 | 1/1 | 1/1
Gärungsamylalkohol | -> siehe: Isoamylalkohol
Gärungsmaische | — | — |  | ? |  | 1/1 | 1/1 | (2) | (2) | (1) | 0/0 | 1/1 | 1/1 | 0/0 | 0/0 | 0/0 | 0/0 | 0/0 | 1/1 | 1/1 | 1/1 | (2) | (1) | 1/0 | 4/4 | 0/0 | (2) | (1) | (1)
Gasöl | — | — |  | (Xn) |  | 0/0 | 0/0 | (1) | (2) | 1/0 | 0/0 | (2) | 1/3 | 0/0 | 0/0 | 0/0 | 0/0 | 0/0 | 0/0 | (1) | 1/1 | 1/1 | 4/4 | 1/0 | 1/0 | 0/0 | 1/1 | (1) | (1)
Gasoline | — | 008006-61-9 |  | (F, Xn) | X | 0/0 | 0/0 | (1) | 3/4 | (2) | 0/0 | 1/2 | 3/4 | 0/0 | 0/0 | 0/0 | 0/0 | 0/0 | 0/0 | (1) | 1/1 | 1/1 | 4/4 | 1/0 | 3/0 | 0/0 | 1/1 | (1) | (1)
Gaswasser | — | — |  | ? |  | 0/0 | 0/0 | (2) | (2) | 0/0 | 0/0 | (2) | 1/1 | 0/0 | 0/0 | 0/0 | 0/0 | 0/0 | 0/0 | (1) | (1) | (1) | (3) | (2) | (2) | 0/0 | (2) | 0/0 | 0/0
Gelatine | — | 009000-70-8 | jede | — |  | 1/1 | 1/1 | 1/1 | 1/1 | 1/1 | 1/1 | 1/1 | 1/1 | 1/1 | 1/1 | 1/0 | 1/0 | 0/0 | 1/1 | 1/1 | 1/1 | 1/1 | 1/1 | 1/1 | 1/1 | 0/0 | 1/1 | 1/1 | 1/1
Genantin | — | — |  | Xn |  | 0/0 | 0/0 | 3/3 | (2) | 1/0 | 0/0 | 1/1 | 1/1 | 0/0 | 0/0 | 0/0 | 0/0 | 0/0 | 0/0 | 0/0 | 1/1 | 1/1 | 1/0 | 1/2 | 1/1 | 0/0 | 1/1 | 1/1 | 1/1 | Frostschutzmittel, Basis Glykol; Clariant
Gerbeextrakte, pflanzlich | — | — | techn. üblich | ? |  | 1/1 | 1/1 | 1/0 | (3) | 0/0 | 0/0 | 4/4 | 1/1 | 0/0 | 0/0 | 1/0 | 0/0 | 0/0 | 0/0 | (1) | 1/1 | 1/1 | 3/0 | 1/0 | 3/3 | 0/0 | 1/0 | 1/1 | 1/1
Gerbextrakte | — | — |  | ? |  | 1/1 | 1/1 | 1/0 | (3) | 0/0 | 0/0 | 4/4 | 1/3 | 0/0 | 0/0 | 0/0 | 0/0 | 0/0 | 0/0 | (1) | 1/1 | 1/1 | 3/0 | 1/0 | 3/3 | 0/0 | 1/0 | 1/1 | 1/1
Gerbsäure | -> siehe: Tannin
Getriebeöl, EP (Hypoid), 110°C | — | — |  | ? |  | 0 | 0 | 1 | 1 | 1 | 0 | 4 | (3) | 0 | 0 | 0 | 0 | 0 | 0 | 0 | (2) | 0 | 4/4 | 0 | 4/4 | 0 | (1) | 1 | 1
Gips | -> siehe: Calciumsulfat
Glaubersalz | -> siehe: Natriumsulfat
Glucarsäure | -> siehe: Zuckersäure
Glucose | C6H12O6 | 000050-99-7 | jede | — |  | 1/1 | 1/1 | 1/1 | 1/1 | 1/1 | 1/1 | 1/1 | 1/1 | 1/1 | 1/1 | 1/1 | 1/1 | 1/1 | 1/1 | 1/1 | 1/1 | 1/1 | 1/1 | 1/1 | 1/1 | 1/1 | 1/1 | 1/1 | 1/1
Glucosesirup | -> siehe: Stärkesirup
Glycerin | C3H8O3 | 000056-81-5 | jede | Xi |  | 1/1 | 1/1 | 1/0 | 3/3 | 1/0 | 1/1 | 1/0 | 1/1 | 1/1 | 1/1 | 1/1 | 2/3 | 1/1 | 1/1 | 1/1 | 1/1 | 1/1 | 1/0 | 1/1 | 1/0 | 0/0 | 1/1 | 1/1 | 1/1
Glycerintrinitrat | -> siehe: Nitroglycerin
Glycin | -> siehe: Aminoessigsäure
Glycol | -> siehe: Ethylenglycol
Glycoldinitrat | -> siehe: Nitroglycol
Glycolsäure | C2H4O3 | 000079-14-1 | 37 % | Xn |  | 1/1 | 0/0 | 4/4 | (2) | 0/0 | 0/0 | (3) | 1/1 | 0/0 | 0/0 | 1/0 | 0/0 | 0/0 | 0/0 | 1/1 | 1/1 | 1/3 | 1/0 | 2/0 | 1/0 | 0/0 | 1/0 | 1/3 | 1/3
Glycolsäure | C2H4O3 | 000079-14-1 | 70 % | C, Xn |  | 1/1 | 1/1 | 4/4 | (2) | 0/0 | 0/0 | (3) | 1/1 | 0/0 | 0/0 | 0/0 | 0/0 | 0/0 | 0/0 | 1/1 | 1/1 | (2) | 1/0 | 3/0 | (2) | 0/0 | (2) | 1/3 | 1/3
Glykokoll | -> siehe: Aminoessigsäure
Glykolchlorhydrin | -> siehe: Chlorethanol
Glysantin | — | — |  | Xn |  | 1/1 | 1/1 | 3/3 | (2) | 1/0 | 0/0 | 1/1 | 1/1 | 0/0 | 0/0 | 0/0 | 0/0 | 0/0 | 0/0 | (1) | 1/1 | 1/1 | 1/0 | 1/2 | 1/1 | 0/0 | 1/1 | 1/1 | 1/1 | Frostschutzmittel, Basis Glykol; BASF
Glyzerintriacetat | -> siehe: Triacetin
Grubengas | — | — |  | F+ | X | 0/0 | 0/0 | 1/0 | (2) | (1) | 0/0 | (1) | (2) | 0/0 | 0/0 | 0/0 | 0/0 | 0/0 | 0/0 | (1) | 1/1 | (1) | 4/4 | 1/0 | 1/0 | 0/0 | 1/1 | (1) | (1) | hauptsächlich Methan
Harnsäure | C5H4N4O3 | 000069-93-2 |  | Xi |  | 1/1 | 1/1 | (2) | 1/0 | 1/0 | 0/0 | 1/0 | 1/0 | 0/0 | 0/0 | 1/0 | 1/0 | 0/0 | 1/1 | 1/1 | 1/1 | 1/1 | 1/0 | (1) | (1) | 0/0 | 4/4 | 1/1 | 1/1
Harnstoff | CH4N2O | 000057-13-6 | wässrig | Xi |  | 1/1 | 1/1 | 1/0 | 1/1 | 1/0 | 0/0 | 1/1 | 1/1 | 0/0 | 0/0 | 0/0 | 0/0 | 0/0 | 1/1 | 1/1 | 1/1 | 1/1 | 1/0 | 1/1 | 1/1 | 0/0 | 1/1 | 1/0 | 1/0 | Urea, Carbamid u.a.
Harnstoff | CH4N2O | 000057-13-6 |  | Xi |  | 1/1 | 1/1 | 1/0 | 1/1 | 1/0 | 1/2 | 1/1 | 1/1 | 1/2 | 3/3 | 2/4 | 3/3 | 1/1 | 1/1 | 1/1 | 1/1 | 1/1 | 1/0 | 1/1 | 1/1 | 0/0 | 1/1 | 1/0 | 1/0 | Urea, Carbamid u.a.
HD-Öl Motorenöl, aromatenfrei | — | — |  | ? |  | 1/0 | 1/3 | 1/0 | 1/1 | 1/1 | 0/0 | 1/1 | 1/3 | 0/0 | 0/0 | 0/0 | 0/0 | 0/0 | 0/0 | (1) | 1/1 | (2) | 4/4 | (1) | 3/3 | 0/0 | 1/1 | 1/1 | 1/1
Hefe | — | — | jede | — |  | 1/1 | 1/1 | 1/0 | (1) | 1/0 | 0/0 | 1/1 | 1/1 | 0/0 | 0/0 | 1/0 | 1/0 | 0/0 | 1/1 | 1/1 | 1/1 | 1/1 | 1/0 | 1/0 | 1/1 | 0/0 | 1/1 | (1) | (1)
Heizöl | — | — |  | Xn |  | 3/3 | 3/4 | 1/0 | 3/3 | 1/0 | 2/3 | 1/1 | 1/3 | 3/4 | 1/2 | 1/1 | 3/3 | 1/1 | 1/1 | 1/1 | 1/1 | 1/1 | 4/4 | 1/1 | 1/1 | 0/0 | 1/1 | 1/1 | 1/1
Helium | He | 007440-59-7 |  | — |  | 0/0 | 0/0 | 1/0 | (1) | 1/1 | 0/0 | 1/1 | 1/0 | 0/0 | 0/0 | 0/0 | 0/0 | 0/0 | 1/1 | (1) | 1/1 | (1) | 1/0 | 1/0 | 1/0 | 0/0 | 1/1 | 1/1 | 1/1
Hendecanol | -> siehe: Undecylalkohol
Henkel-P3-Lösung | — | — |  | ? |  | 1/1 | 1/1 | (2) | (2) | (1) | 0/0 | (1) | 1/1 | 0/0 | 0/0 | 0/0 | 0/0 | 0/0 | 0/0 | (1) | 1/1 | (1) | (2) | (2) | 1/0 | 0/0 | 0/0 | 1/1 | 1/1 | Reinigungsmittel
Heptan, n- | C7H16 | 000142-82-5 |  | F, Xn | X | 2/3 | 3/4 | 1/0 | 1/2 | 1/0 | 3/3 | 1/2 | 2/4 | 4/4 | 1/2 | 2/3 | 4/4 | 1/0 | 1/1 | 1/1 | 1/1 | 1/1 | 4/4 | 1/1 | 1/1 | 0/0 | 1/1 | 1/1 | 1/1
Heptanol, 1- | C7H16O | 000111-70-6 |  | Xn |  | 0/0 | 0/0 | (2) | (2) | (1) | 0/0 | (1) | (2) | 0/0 | 0/0 | 0/0 | 0/0 | 1/3 | 0/0 | (1) | (1) | (1) | 4/4 | (1) | 1/0 | 0/0 | (1) | (1) | (1)
Heptanon | C7H14O | — |  | (Xn) | X | 0/0 | 0/0 | (3) | (4) | (4) | (4) | (2) | (3) | 0/0 | 0/0 | 0/0 | 0/0 | 0/0 | 0/0 | (1) | (1) | (2) | (4) | (4) | 4/4 | 0/0 | (1) | (1) | (1) | Isomeres in der Quelle nicht angegeben
Heptanon-4 | -> siehe: Dipropylketon
Heptylalkohol | -> siehe: Heptanol, 1-
Hexachlorbenzol (HCB) | C6Cl6 | 000118-74-1 |  | T |  | 0/0 | 0/0 | (3) | (4) | 0/0 | (4) | 1/0 | (3) | 0/0 | 0/0 | 0/0 | 0/0 | 1/1 | 0/0 | (1) | (2) | 0/0 | 4/4 | (3) | 4/4 | 0/0 | (1) | 0/0 | 0/0
Hexachlorbutadien (HCBD) | C4Cl6 | 000087-68-3 |  | T |  | 0/0 | 0/0 | (3) | 4/4 | 0/0 | (4) | 1/0 | (3) | 4/4 | 0/0 | 0/0 | 0/0 | 0/0 | 0/0 | (1) | (2) | (3) | 4/4 | 1/0 | 4/4 | 0/0 | (3) | 0/0 | 0/0
Hexachlorcyclohexan (HCH) | C6H6Cl6 | 000319-84-6 |  | T |  | 0/0 | 0/0 | (3) | (4) | 0/0 | 0/0 | (3) | (3) | 0/0 | 0/0 | 0/0 | 0/0 | 0/0 | 0/0 | (1) | (2) | 0/0 | 4/4 | 1/0 | 4/4 | 0/0 | (3) | 0/0 | 0/0
Hexadecanol | -> siehe: Cetylalkohol
Hexadecansäure | -> siehe: Palmitinsäure
Hexadecylalkohol | -> siehe: Cetylalkohol
Hexahydrobenzol | -> siehe: Cyclohexan
Hexahydrophenol | -> siehe: Cyclohexanol
Hexahydropyridin | -> siehe: Piperidin
Hexahydrotoluol | -> siehe: Methylcyclohexan
Hexaldehyd | -> siehe: Hexanal
Hexamethylentetramin | C6H12N4 | 000100-97-0 |  | F, Xn | X | 0/0 | 0/0 | (2) | (2) | 1/0 | 0/0 | (2) | (2) | 1/1 | 0/0 | 0/0 | 0/0 | 1/1 | 0/0 | (1) | (1) | (2) | (2) | (2) | (3) | 0/0 | (1) | 1/1 | 1/1
Hexamin | -> siehe: Hexamethylentetramin
Hexan, n- | C6H14 | 000110-54-3 |  | F, Xn | X | 2/3 | 4/4 | 1/0 | (2) | 1/0 | 3/4 | 1/1 | 2/3 | 4/4 | 1/2 | 2/4 | 4/4 | 1/1 | 1/1 | 1/1 | 1/1 | 1/1 | 4/4 | 1/1 | 1/1 | 0/0 | 1/1 | 1/1 | 1/1
Hexanal | C6H12O | 000066-25-1 |  | F, Xi | X | 0/0 | 0/0 | 0/0 | (4) | 0/0 | 0/0 | (2) | (2) | 0/0 | 0/0 | 0/0 | 0/0 | 0/0 | 0/0 | (1) | (1) | (2) | 3/0 | 4/4 | 4/4 | 0/0 | (1) | (1) | (1)
Hexandisäure | -> siehe: Adipinsäure
Hexanol, (1-) | C6H14O | 000111-27-3 |  | Xn |  | 1/0 | 1/0 | (2) | (2) | (1) | 0/0 | (1) | 1/2 | 0/0 | 3/0 | 1/0 | 3/0 | 1/3 | 0/0 | (1) | 1/0 | (1) | 4/4 | 1/0 | 1/0 | 0/0 | (1) | (1) | (1)
Hexanon-2 | -> siehe: Methylbutylketon
Hexantriol | C6H14O3 | — | 100 % | ? |  | 1/1 | 1/1 | (2) | (2) | (1) | 0/0 | (1) | 1/1 | 1/0 | 0/0 | 1/1 | 3/3 | 1/1 | 0/0 | (1) | 1/1 | (1) | 1/0 | 1/0 | 1/0 | 0/0 | (1) | (1) | (1) | Isomeres in der Quelle nicht angegeben
Hexen, 1- | C6H12 | 000592-41-6 |  | F, Xn | X | 0/0 | 0/0 | 1/0 | (2) | (1) | (4) | (1) | (3) | 0/0 | 0/0 | 0/0 | 0/0 | 0/0 | 0/0 | (1) | (1) | (1) | 4/4 | 1/0 | 3/3 | 0/0 | 1/1 | 1/1 | 1/1
Hexylaldehyd | -> siehe: Hexanal
Hexylalkohol | -> siehe: Hexanol, (1-)
Hexylen | -> siehe: Hexen, 1-
Hirschhornsalz | -> siehe: Ammoniumcarbonat
Holzgeist | -> siehe: Methanol
Holzöl | — | 008001-20-5 |  | — |  | 0/0 | 0/0 | (1) | (2) | 1/0 | 0/0 | (1) | (2) | 0/0 | 0/0 | 0/0 | 0/0 | 0/0 | 0/0 | (1) | (1) | (1) | 4/4 | (1) | 1/0 | 0/0 | 1/1 | (1) | (1)
Holzteeröl | -> siehe: Kreosot
Honig | — | — |  | — |  | 1/1 | 1/1 | 1/1 | 1/1 | 1/1 | 0/0 | 1/1 | 1/1 | 0/0 | 0/0 | 0/0 | 0/0 | 0/0 | 1/1 | 1/1 | 1/1 | 1/1 | 1/1 | (1) | 1/1 | 0/0 | (1) | (1) | (1)
Hydrargillit | -> siehe: Aluminiumhydroxid
Hydraulikflüssigkeiten, HFA | — | — | 50°C | ? |  | 0 | 0 | 0 | 0 | 0 | 0 | 0 | (3) | 0 | 0 | 0 | 0 | 0 | 0 | 0 | (1) | 0 | 4 | 0 | 1 | 0 | (2) | 0 | 0
Hydraulikflüssigkeiten, HFB | — | — | 50°C | ? |  | 0 | 0 | 0 | 0 | 0 | 0 | 0 | (3) | 0 | 0 | 0 | 0 | 0 | 0 | 0 | (1) | 0 | 4 | 0 | 1 | 0 | (2) | 0 | 0
Hydraulikflüssigkeiten, HFC | — | — | 60°C | ? |  | 0 | 0 | 0 | 0 | 0 | 0 | 0 | (3) | 0 | 0 | 0 | 0 | 0 | 0 | 0 | (1) | 0 | 0 | 0 | 1 | 0 | (2) | 0 | 0
Hydraulikflüssigkeiten, HFD-R | — | — | 100°C | ? |  | 0 | 0 | 0 | 0 | 0 | 0 | 0 | (3) | 0 | 0 | 0 | 0 | 0 | 0 | 0 | 0 | 0 | 0 | 0 | 4 | 0 | (2) | 0 | 0
Hydraulikflüssigkeiten, HFD-S | — | — | 100°C | ? |  | 0 | 0 | 0 | 0 | 0 | 0 | 0 | (3) | 0 | 0 | 0 | 0 | 0 | 0 | 0 | 0 | 0 | 0 | 0 | 4 | 0 | (2) | 0 | 0
Hydrauliköle (Mineralölbasis) | — | — |  | ? |  | 0/0 | 0/0 | 0/0 | 0/0 | (1) | 0/0 | 1/0 | 1/3 | 0/0 | 0/0 | 0/0 | 0/0 | 0/0 | 0/0 | (1) | (1) | 0/0 | 4/4 | (1) | 1/0 | 0/0 | 1/1 | 1/1 | 1/1
Hydrazin | N2H4 | 000302-01-2 | 10 % | T | X | 1/1 | 1/0 | 4/4 | (4) | 0/0 | 0/0 | 2/0 | 1/1 | 0/0 | 0/0 | 1/0 | 0/0 | 0/0 | 0/0 | 1/0 | 1/0 | 1/3 | 1/0 | 3/4 | 4/4 | 0/0 | 1/0 | 1/3 | 1/3
Hydrazinhydrat | N2H6O | 010217-52-4 | wässrig | (T, C) | (X) | 1/1 | 1/0 | 4/4 | (4) | 0/0 | 0/0 | 2/0 | 1/1 | 0/0 | 0/0 | 1/0 | 0/0 | 0/0 | 0/0 | 1/0 | 1/0 | 1/3 | 1/0 | 3/4 | 4/4 | 0/0 | 1/0 | 1/3 | 1/3
Hydraziniumhydroxid | -> siehe: Hydrazinhydrat
Hydrazinobenzol | -> siehe: Phenylhydrazin
Hydrochinon | C6H6O2 | 000123-31-9 | gesättigt | Xn |  | 0/0 | 1/3 | 4/4 | (3) | 1/0 | 0/0 | (3) | 1/0 | 4/4 | 0/0 | 1/0 | 0/0 | 1/3 | 0/0 | (1) | 1/1 | (3) | 4/4 | 4/4 | 4/4 | 0/0 | (1) | 1/0 | 1/0
Hydrosulfit | -> siehe: Natriumdithionit
Hydroxy-4-methyl-2-pentanon, 4- | -> siehe: Diacetonalkohol
Hydroxybenzaldehyd, 2- | -> siehe: Salicylaldehyd
Hydroxybenzoesäure, 2- | -> siehe: Salicylsäure
Hydroxybenzol | -> siehe: Phenol
Hydroxybenzolcarbonsäure, 2- | -> siehe: Salicylsäure
Hydroxyessigsäure | -> siehe: Glycolsäure
Hydroxylaminsulfat | -> siehe: Hydroxylammoniumsulfat
Hydroxylammoniumsulfat | H8N2SO6 | 010039-54-0 | 12 % | Xn |  | 1/1 | 1/1 | 0/0 | (2) | 0/0 | 0/0 | (3) | 1/1 | 0/0 | 0/0 | 0/0 | 0/0 | 0/0 | 0/0 | (1) | (1) | (2) | 1/0 | 1/0 | 1/3 | 0/0 | (4) | 1/1 | 1/1
Hydroxylammoniumsulfat | H8N2SO6 | 010039-54-0 | jede | Xn |  | 1/1 | 0/0 | 0/0 | (2) | 0/0 | 0/0 | (3) | 1/1 | 0/0 | 0/0 | 1/0 | 0/0 | 0/0 | 0/0 | (1) | (1) | (2) | 1/0 | 1/0 | 1/3 | 0/0 | (4) | 1/1 | 1/1
Hydroxymethoxybutan | -> siehe: Methoxybutanol
Hydroxymethylfuran, 2- | -> siehe: Furfurylalkohol
Hydroxymethylfurfural, 5- | -> siehe: Oxymethylfurfurol, 5-
Hydroxymethyltetrahydrofuran, 2- | -> siehe: Tetrahydrofurfurylalkohol
Hydroxypropan | -> siehe: Propanol
Hydroxypropan, 2- | -> siehe: Isopropanol
Hydroxypropionsäure, 2- | -> siehe: Milchsäure
Hydroxypropionsäure-ethylester, 2- | -> siehe: Ethyllactat
Hydroxytoluol | -> siehe: Kresol (-Gemische)
Iminodiethanol | -> siehe: Diethanolamin
Ingwer | — | — | gemahlen | ? |  | 0/0 | 0/0 | (2) | (2) | (2) | 0/0 | (1) | (2) | 4/4 | 0/0 | 0/0 | 0/0 | 3/3 | 0/0 | (1) | (1) | (1) | (2) | (1) | (2) | 0/0 | (1) | (1) | (1)
Isoamylalkohol | C5H12O | 000123-51-3 |  | Xn | X | 0/0 | 0/0 | (2) | 3/0 | 1/0 | 0/0 | 1/0 | 1/1 | 1/3 | 0/0 | 0/0 | 0/0 | 1/3 | 0/0 | (1) | !/1 | 1/1 | 3/0 | 2/4 | 3/3 | 0/0 | (1) | (1) | (1)
Isobutanol | C4H10O | 000078-83-1 |  | Xn | X | 1/1 | 1/1 | (2) | 1/2 | (2) | 1/2 | 1/0 | 1/1 | 2/2 | 1/2 | 1/2 | 0/0 | 3/4 | 1/1 | 1/1 | (1) | 1/1 | 1/0 | 1/0 | 3/4 | 0/0 | 1/0 | (1) | (1)
Isobutylacetat | C6H12O2 | 000110-19-0 |  | F | X | 0/0 | 0/0 | (2) | (4) | 0/0 | (4) | 1/0 | (3) | 4/4 | 0/0 | 3/0 | 4/4 | 0/0 | 0/0 | (1) | 1/0 | (2) | 2/0 | 4/4 | 4/4 | 0/0 | (1) | (1) | (1)
Isobutylalkohol | -> siehe: Isobutanol
Isobutylketon | -> siehe: Diisobutylketon
Isobutylmethylketon | C6H12O | 000108-10-1 |  | F | X | 1/2 | 2/3 | 1/0 | 4/4 | (4) | 3/3 | (2) | 2/4 | 4/4 | 4/4 | 4/4 | 4/4 | 4/4 | 2/3 | 1/1 | 1/1 | (3) | 4/4 | 4/4 | 4/4 | 0/0 | (1) | (1) | (1)
Isobutyltrimethylmethan | -> siehe: Isooctan
Isooctan | C8H18 | 000540-84-1 | techn. rein | F, Xn | X | 1/3 | 1/3 | 1/0 | (2) | 1/0 | (4) | 1/0 | 1/3 | 3/4 | 1/0 | 1/0 | 4/4 | 1/1 | 0/0 | (1) | 1/1 | 1/1 | 4/4 | 1/0 | 1/0 | 0/0 | 1/1 | 1/1 | 1/1
Isooctanol | -> siehe: Ethylhexanol-1
Isooctylalkohol | -> siehe: Ethylhexanol-1
Isopropanol | C3H8O | 000067-63-0 | techn. rein | F | X | 1/1 | 1/1 | 1/0 | 1/2 | 1/0 | 1/2 | 1/0 | 1/1 | 2/2 | 1/2 | 1/2 | 4/4 | 1/4 | 1/1 | 1/1 | 1/1 | 1/1 | 1/0 | 1/1 | 3/3 | 0/0 | (2) | (1) | (1)
Isopropyl-4-methylbenzol, 1- | -> siehe: Cymol, p-
Isopropyl-5-methylcyclohexanol, 2- | -> siehe: Menthol
Isopropyl-5-methylphenol, 2- | -> siehe: Thymol
Isopropylacetat | C5H10O2 | 000108-21-4 |  | F, Xi | X | 1/2 | 2/3 | 1/0 | 4/4 | (3) | 2/3 | 1/0 | 2/3 | 4/4 | 4/4 | 4/4 | 4/4 | 0/0 | 1/2 | 1/1 | 1/1 | (3) | 3/0 | 4/4 | 4/4 | 0/0 | (1) | (1) | (1)
Isopropylaceton | -> siehe: Isobutylmethylketon
Isopropylalkohol | -> siehe: Isopropanol
Isopropylbenzen | -> siehe: Cumol
Isopropylbenzol | -> siehe: Cumol
Isopropylchlorid | C3H7Cl | 000075-29-6 |  | F, Xn | X | 0/0 | 0/0 | (2) | (4) | 0/0 | (4) | (2) | (3) | 4/4 | 0/0 | 0/0 | 0/0 | 0/0 | 0/0 | (1) | (1) | (2) | 4/4 | 1/0 | 4/4 | 0/0 | (3) | 0/0 | 0/0
Isopropylether | C6H14O | 000108-20-3 | techn. rein | F | X | 3/4 | 3/4 | 4/4 | (4) | 1/0 | (4) | (1) | 3/4 | 4/4 | 1/0 | 4/4 | 4/4 | 0/0 | 0/0 | (1) | 1/1 | 1/3 | 4/4 | 4/4 | 4/4 | 0/0 | 1/1 | (1) | (1)
Isopropylidenaceton | -> siehe: Mesityloxid
Isopropylmethylketon | C5H10O | 000563-80-4 |  | F | X | 0/0 | 0/0 | (2) | 4/4 | (4) | (4) | (2) | (3) | 4/4 | 0/0 | 0/0 | 0/0 | 4/4 | 0/0 | (1) | (1) | (3) | 3/0 | 4/4 | 4/4 | 0/0 | (1) | (1) | (1)
Jasminaldehyd | -> siehe: Amylzimtaldehyd
Jodkalium | -> siehe: Kaliumjodid
Jodoform | CHJ3 | 000075-47-8 | 100 % | Xn |  | 3/0 | 3/0 | (3) | 3/0 | 0/0 | 0/0 | (2) | 3/0 | 3/0 | 0/0 | 4/4 | 4/4 | 0/0 | 0/0 | (1) | 1/0 | (2) | 1/0 | 1/0 | (3) | 0/0 | (3) | (1) | (1)
Jodpentafluorid | JF5 | 007783-66-6 |  | (T, C) |  | 0/0 | 0/0 | 4/4 | (4) | (4) | 0/0 | 4/4 | (3) | 0/0 | 0/0 | 0/0 | 0/0 | 0/0 | 0/0 | 0/0 | (2) | (3) | 4/4 | 4/4 | 4/4 | 0/0 | (3) | 0/0 | 0/0
Jodtinktur | I2 | 007553-56-2 |  | Xn | (X) | 1/3 | 1/3 | 4/4 | 3/4 | 0/0 | 1/1 | 1/1 | 1/2 | 3/3 | 0/0 | 4/4 | 4/4 | 3/3 | 1/1 | 0/0 | 1/1 | 1/1 | 2/0 | 1/1 | 3/3 | 0/0 | 1/0 | 2/0L | 1/0L
Kakao | — | — |  | (—) |  | 1/1 | 1/1 | (2) | (1) | (2) | 0/0 | 1/1 | (2) | 1/1 | 0/0 | 0/0 | 0/0 | 0/0 | 1/1 | 1/1 | (1) | (1) | (2) | (1) | (2) | 0/0 | (1) | (1) | (1)
Kakaobutter | — | 008002-31-1 |  | — |  | 0/0 | 0/0 | 1/0 | (1) | 1/0 | 0/0 | 1/1 | (2) | 0/0 | 0/0 | 0/0 | 0/0 | 0/0 | 0/0 | 0/0 | 1/1 | (1) | 4/4 | 1/0 | 4/4 | 0/0 | (1) | 1/1 | 1/1
Kalialaune | -> siehe: Kaliumaluminiumsulfat
Kalilauge | -> siehe: Kaliumhydroxid
Kalioumperoxodisulfat | -> siehe: Kaliumpersulfat
Kalisalpeter | -> siehe: Kaliumnitrat
Kalium(hexa)cyanoferrat-(II) | -> siehe: Ferrocyankalium
Kalium(hexa)cyanoferrat-(III) | -> siehe: Ferricyankalium
Kaliumacetat | C2H3KO2 | 000127-08-2 | wässrig | Xi |  | 1/1 | 1/1 | 1/0 | (1) | (2) | 0/0 | 1/1 | 1/1 | 0/0 | 0/0 | 1/0 | 1/0 | 0/0 | 1/1 | 1/1 | 1/0 | 1/1 | 1/1 | 3/0 | 3/3 | 0/0 | 1/3 | 1/1 | 1/1
Kaliumaluminiumsulfat | KAl(SO4)2 x 12H2O | 010043-67-1 | verdünnt | Xi |  | 1/1 | 1/1 | 1/0 | 1/0 | (2) | 0/0 | 3/4 | 1/1 | 1/1 | 1/0 | 1/3 | 1/3 | 1/1 | 1/1 | 1/1 | 1/1 | 1/1 | 1/1 | 1/0 | 3/3 | 0/0 | 1/0 | 1/1 | 1/1
Kaliumaluminiumsulfat | KAl(SO4)2 x 12H2O | 010043-67-1 | gesättigt | Xi |  | 1/1 | 1/1 | 1/0 | 1/0 | (2) | 0/0 | 3/4 | 1/1 | 1/0 | 1/0 | 1/3 | 1/3 | 0/0 | 1/1 | 1/1 | 1/1 | 1/1 | 1/1 | 1/0 | 3/3 | 0/0 | 1/0 | (1) | (1)
Kaliumbicarbonat | -> siehe: Kaliumhydrogencarbonat
Kaliumbichromat | -> siehe: Kaliumdichromat
Kaliumbisulfat | -> siehe: Kaliumhydrogensulfat
Kaliumbitartrat | -> siehe: Kaliumhydrogentartat
Kaliumborat | KBO2 | 012228-88-5 | 10 % | (Xn) |  | 1/1 | 1/1 | 1/0 | (2) | (2) | 0/0 | 1/1 | 1/1 | 0/0 | 0/0 | 1/3 | 0/0 | 0/0 | 1/1 | 1/1 | 1/1 | 1/0 | 1/0 | 1/0 | 1/1 | 0/0 | (3) | 0/0 | 0/0
Kaliumborat | KBO2 | 012228-88-5 | wässrig | (Xn) |  | 1/1 | 1/1 | 1/0 | (2) | (2) | 0/0 | 1/1 | 1/1 | 0/0 | 0/0 | 0/0 | 0/0 | 0/0 | 1/1 | 1/1 | 1/1 | 1/0 | 1/0 | 1/0 | 1/1 | 0/0 | (3) | 0/0 | 0/0
Kaliumbromat | KBrO3 | 007758-01-2 | gesättigt | O, T |  | 1/3 | 1/3 | (2) | 1/0 | 0/0 | 0/0 | (2) | 1/1 | 1/1 | 0/0 | 1/3 | 0/0 | 1/1 | 0/0 | (1) | 1/1 | 1/1 | 1/0 | 1/1 | 1/1 | 0/0 | (2) | 0/0 | 0/0
Kaliumbromat | KBrO3 | 007758-01-2 | wässrig | O, T |  | 0/0 | 0/0 | (2) | (2) | 0/0 | 0/0 | (2) | 1/1 | 0/0 | 0/0 | 0/0 | 0/0 | 0/0 | 0/0 | (1) | 1/1 | 1/1 | 1/0 | 1/1 | 1/1 | 0/0 | (2) | 0/0 | 0/0
Kaliumbromid | KBr | 007758-02-3 | jede | Xn |  | 1/1 | 1/1 | 3/0 | 1/0 | (1) | 1/0 | 1/1 | 1/1 | 1/1 | 0/0 | 1/3 | 1/0 | 1/1 | 0/0 | 1/1 | 1/1 | 1/1 | 1/0 | 1/1 | 1/1 | 0/0 | 1/0 | 1/0L | 1/0L
Kaliumcarbonat | K2CO3 | 000584-08-7 | gesättigt | Xn |  | 1/1 | 1/1 | 1/1 | 3/3 | (2) | 1/1 | 1/1 | 1/1 | 1/1 | 0/0 | 1/1 | 1/1 | 1/1 | 0/0 | 1/1 | 1/1 | 1/3 | 1/0 | 1/0 | 1/1 | 0/0 | 4/4 | 1/1 | 1/1
Kaliumcarbonat | K2CO3 | 000584-08-7 | wässrig | Xn |  | 1/1 | 1/1 | 1/0 | (2) | (2) | 0/0 | 1/1 | 1/1 | 0/0 | 0/0 | 0/0 | 0/0 | 0/0 | 0/0 | 1/1 | 1/1 | 1/1 | 1/0 | 1/0 | 1/1 | 0/0 | 4/4 | 1/1 | 1/1
Kaliumchlorat | KClO3 | 003811-04-9 | gesättigt | O, Xn |  | 1/1 | 0/0 | 1/0 | (2) | 0/0 | 0/0 | 2/0 | 1/1 | 1/0 | 0/0 | 1/1 | 0/0 | 0/0 | 0/0 | (1) | 1/1 | 1/1 | 1/0 | 1/1 | 4/4 | 0/0 | 1/1 | 1/1 | 1/1
Kaliumchlorat | KClO3 | 003811-04-9 | wässrig | O, Xn |  | 1/1 | 0/0 | 1/0 | (2) | 0/0 | 0/0 | 2/0 | 1/1 | 1/0 | 0/0 | 1/1 | 0/0 | 0/0 | 0/0 | (1) | 1/1 | 1/1 | 1/0 | 1/1 | 4/4 | 0/0 | 1/1 | 1/1 | 1/1
Kaliumchlorid | KCl | 007447-40-7 | wässrig | Xi |  | 1/1 | 1/1 | 1/0 | 1/0 | 1/0 | 1/0 | 1/1 | 1/1 | 1/1 | 1/0 | 1/1 | 1/1 | 1/1 | 1/1 | 1/1 | 1/1 | 1/1 | 1/0 | 1/1 | 1/1 | 0/0 | 1/3 | 1/1L | 1/1L
Kaliumchromat | K2CrO4 | 007789-00-6 | gesättigt | T |  | 1/0 | 1/1 | 2/0 | (2) | 0/0 | 1/0 | (2) | 1/1 | 1/1 | 0/0 | 1/1 | 1/0 | 1/1 | 0/0 | (1) | 1/1 | 1/1 | 1/0 | 1/0 | 3/3 | 0/0 | 1/1 | (1) | (1)
Kaliumchromat | K2CrO4 | 007789-00-6 | wässrig | T |  | 0/0 | 0/0 | (2) | (2) | 0/0 | 0/0 | (2) | 1/1 | 0/0 | 0/0 | 0/0 | 0/0 | 0/0 | 0/0 | (1) | 1/1 | 1/1 | 1/0 | 1/0 | 3/3 | 0/0 | 1/1 | (1) | (1)
Kaliumcyanid | KCN | 000151-50-8 | gesättigt | T+ |  | 1/1 | 1/1 | 1/0 | 4/4 | 0/0 | 0/0 | 3/0 | 1/1 | 0/0 | 0/0 | 1/3 | 4/4 | 0/0 | 0/0 | 1/1 | 1/1 | 1/3 | 1/0 | 1/1 | 3/3 | 0/0 | 3/4 | 1/0 | 1/0
Kaliumcyanid | KCN | 000151-50-8 | wässrig | T+ |  | 1/1 | 1/1 | 1/0 | 4/4 | 0/0 | 0/0 | 3/0 | 1/1 | 0/0 | 0/0 | 1/3 | 1/4 | 0/0 | 0/0 | 1/1 | 1/1 | 1/3 | 1/0 | 1/1 | 3/3 | 0/0 | 3/4 | 1/0 | 1/0
Kaliumdichromat | K2Cr2O7 | 007778-50-9 | gesättigt | T |  | 1/1 | 1/0 | 4/4 | 3/0 | 3/0 | 1/0 | 3/0 | 1/1 | 1/3 | 0/0 | 1/3 | 1/0 | 1/3 | 0/0 | (1) | 1/1 | 1/1 | 1/0 | 2/0 | 3/3 | 0/0 | 1/1 | 1/1 | 1/1
Kaliumdichromat | K2Cr2O7 | 007778-50-9 | wässrig | T |  | 0/0 | 0/0 | 3/0 | 1/0 | 3/0 | 0/0 | 3/0 | 1/1 | 0/0 | 0/0 | 0/0 | 0/0 | 0/0 | 0/0 | (1) | 1/1 | 1/1 | 1/0 | 2/0 | 3/3 | 0/0 | 1/1 | 1/1 | 1/1
Kaliumeisen-(II)-cyanid | -> siehe: Ferrocyankalium
Kaliumeisen-(III)-cyanid | -> siehe: Ferricyankalium
Kaliumfluorid | KF | 007789-23-3 |  | T |  | 1/1 | 1/1 | 1/0 | (2) | (2) | 0/0 | 1/1 | 1/1 | 0/0 | 0/0 | 0/0 | 0/0 | 1/1 | 1/1 | 1/1 | 1/1 | (1) | (1) | 1/0 | (1) | 0/0 | 1/1 | 1/1 | 1/1
Kaliumhydrogencarbonat | CHKO3 | 000298-14-6 | gesättigt | — |  | 1/1 | 1/1 | 1/0 | (2) | (2) | 0/0 | 1/1 | 1/1 | 0/0 | 0/0 | 0/0 | 0/0 | 0/0 | 1/1 | 1/1 | 1/1 | 1/1 | 1/1 | 1/0 | 1/1 | 0/0 | 4/4 | (1) | (1)
Kaliumhydrogensulfat | KHSO4 | 007646-93-7 | wässrig | (C) |  | 1/1 | 1/1 | 4/4 | 1/0 | (2) | 0/0 | 2/0 | 1/1 | 0/0 | 0/0 | 0/0 | 0/0 | 0/0 | 1/1 | 1/1 | 1/1 | 1/1 | 1/0 | 1/0 | 1/1 | 0/0 | 1/0 | 4/4 | 4/4
Kaliumhydrogensulfat | KHSO4 | 007646-93-7 |  | C |  | 1/1 | 1/1 | 4/4 | 1/0 | 0/0 | 0/0 | 2/0 | 1/1 | 1/1 | 0/0 | 0/0 | 0/0 | 1/1 | 1/1 | 1/1 | 1/1 | 1/1 | 1/0 | 1/0 | 1/1 | 0/0 | 1/0 | 4/4 | 4/4
Kaliumhydrogentartat | C4H5KO6 | 000868-14-4 | gesättigt | Xi |  | 1/1 | 1/1 | (2) | (2) | 0/0 | 0/0 | (2) | 1/1 | 0/0 | 0/0 | 1/0 | 1/0 | 0/0 | 1/1 | 1/1 | 1/1 | 1/1 | (2) | (1) | (1) | 0/0 | (4) | 1/3 | 1/2
Kaliumhydroxid | KHO | 001310-58-3 | 10 % | C+ |  | 1/1 | 1/1 | 1/0 | 4/4 | 4/4 | 0/0 | 1/1 | 1/1 | 0/0 | 0/0 | 0/0 | 0/0 | 1/1 | 1/1 | 1/1 | 1/1 | 1/1 | 1/0 | 4/4 | 3/3 | 0/0 | 4/4 | 1/1 | 1/1
Kaliumhydroxid | KHO | 001310-58-3 | 30 % | C+ |  | 1/1 | 1/1 | 1/3 | 4/4 | 4/4 | 1/0 | (3) | 1/1 | 1/0 | 1/0 | 1/3 | 1/0 | 0/0 | 0/0 | 0/0 | 1/1 | (2) | 1/0 | 4/4 | 3/3 | 0/0 | 4/4 | 1/1 | 1/1
Kaliumhydroxid | KHO | 001310-58-3 | 50 % | C+ |  | 1/1 | 1/1 | 1/3 | 4/4 | 4/4 | 1/1 | 3/0 | 1/1 | 2/2 | 1/1 | 1/3 | 1/0 | 1/3 | 1/1 | 1/1 | 1/1 | 3/3 | 1/0 | 4/4 | 3/4 | 0/0 | 4/4 | 1/1 | 1/1
Kaliumhydroxid | KHO | 001310-58-3 | konz. | C+ |  | 1/1 | 1/1 | 1/0 | 4/4 | 4/4 | 1/1 | 3/0 | 1/1 | 2/2 | 1/1 | 1/2 | 1/0 | 1/3 | 1/1 | 1/1 | 1/1 | 3/3 | 1/0 | 4/4 | 3/4 | 0/0 | 4/4 | 1/1 | 1/1
Kaliumhydroxid | KHO | 001310-58-3 | 1 % | Xi |  | 1/1 | 1/1 | 1/0 | 3/4 | (4) | 1/1 | 1/1 | 1/1 | 2/2 | 1/1 | 1/1 | 0/0 | 0/0 | 1/1 | 1/1 | 1/1 | 1/1 | 1/0 | 1/3 | 3/3 | 0/0 | 4/4 | 1/1 | 1/1
Kaliumhypochlorit | KClO | 007778-66-7 | verdünnt | (O, C) |  | 1/0 | 1/3 | 3/0 | (3) | (3) | 1/0 | 4/4 | 1/3 | 3/0 | 1/0 | 1/0 | 1/0 | 0/0 | 0/0 | (1) | 1/1 | 1/1 | 3/0 | 1/0 | 3/3 | 0/0 | 4/4 | 3/3L | 2/2L | Javellewasser, urspr.
Kaliumjodat | KJO3 | 007758-05-6 |  | O |  | 0/0 | 0/0 | (2) | (2) | (2) | 0/0 | (2) | 1/1 | 0/0 | 0/0 | 0/0 | 0/0 | 1/1 | 0/0 | (1) | 1/0 | 1/1 | (1) | (1) | (2) | 0/0 | 1/1 | 1/1 | 1/1
Kaliumjodid | KJ | 007681-11-0 | gesättigt | (Xn) |  | 1/1 | 1/1 | 1/0 | (2) | (2) | 0/0 | 1/1 | 1/1 | 1/1 | 1/0 | 1/1 | 1/0 | 1/1 | 1/1 | 1/1 | 1/1 | 1/1 | 1/0 | 1/1 | 1/3 | 0/0 | 1/1 | 1/1L | 1/1L
Kaliumjodid | KJ | 007681-11-0 | wässrig | (Xn) |  | 1/1 | 1/1 | 1/0 | (2) | (2) | 0/0 | 1/1 | 1/1 | 0/0 | 0/0 | 0/0 | 0/0 | 0/0 | 1/1 | 1/1 | 1/1 | 1/1 | 1/0 | 1/1 | 1/3 | 0/0 | 1/1 | 1/1L | 1/1L
Kaliumnitrat | KNO3 | 007757-79-1 | 50 % | O, Xn |  | 1/1 | 1/1 | 1/0 | 1/0 | (1) | 1/0 | 1/1 | 1/1 | 1/1 | 1/0 | 1/1 | 1/0 | 1/1 | 1/1 | 1/1 | 1/1 | 1/1 | 1/0 | 1/1 | 1/1 | 0/0 | 1/1 | 1/1 | 1/1
Kaliumnitrat | KNO3 | 007757-79-1 | wässrig | O, Xn |  | 1/1 | 1/1 | 1/0 | 1/0 | (1) | 0/0 | 1/1 | 1/1 | 0/0 | 0/0 | 0/0 | 0/0 | 0/0 | 1/1 | 1/1 | 1/1 | 1/1 | 1/0 | 1/1 | 1/1 | 0/0 | 1/1 | 1/1 | 1/1
Kaliumperchlorat | KClO4 | 007778-74-7 | gesättigt | O, Xn |  | 1/1 | 1/1 | (1) | 1/0 | (1) | 1/0 | 1/1 | 1/1 | 0/0 | 0/0 | 1/3 | 3/0 | 0/0 | 1/1 | 1/1 | 1/1 | 1/1 | 1/0 | 1/1 | 1/3 | 0/0 | 1/1 | 1/1 | 1/1
Kaliumperchlorat | KClO4 | 007778-74-7 | wässrig | O, Xn |  | 1/1 | 1/1 | (1) | 1/0 | (1) | 0/0 | 1/1 | 1/1 | 0/0 | 0/0 | 0/0 | 0/0 | 0/0 | 1/1 | 1/1 | 1/1 | 1/1 | 1/0 | 1/1 | 4/4 | 0/0 | 1/1 | 1/1 | 1/1
Kaliumpermanganat | KMnO4 | 007722-64-7 | wässrig | O, Xn |  | 0/0 | 0/0 | 4/4 | 1/0 | (2) | 0/0 | 1/1 | 1/1 | 0/0 | 0/0 | 0/0 | 0/0 | 0/0 | 0/0 | 1/1 | 1/1 | 1/1 | 1/0 | 1/1 | 4/4 | 0/0 | 1/1 | 1/1 | 1/1 | übermangansaures Kali
Kaliumpermanganat | KMnO4 | 007722-64-7 |  | O, Xn |  | 1/3 | 1/1 | 4/4 | 1/0 | (2) | 1/1 | 1/1 | 1/1 | 1/3 | 0/0 | 1/3 | 0/0 | 1/3 | 1/1 | 1/1 | 1/1 | 1/1 | 1/0 | 1/1 | 4/4 | 0/0 | 1/1 | 1/1 | 1/1 | übermangansaures Kali
Kaliumpersulfat | K2(SO4)2 | 007727-21-1 | jede | O, Xn |  | 1/1 | 1/1 | 4/4 | 1/0 | 0/0 | 1/0 | (3) | 1/1 | 1/0 | 0/0 | 1/3 | 1/0 | 1/1 | 0/0 | (1) | 1/1 | 1/1 | 1/0 | 1/1 | 4/4 | 0/0 | 4/4 | 1/0 | 1/0
Kaliumsulfat | K2SO4 | 007778-80-5 | wässrig | Xn |  | 1/1 | 1/1 | 1/0 | (1) | (1) | 0/0 | 1/1 | 1/1 | 0/0 | 0/0 | 0/0 | 0/0 | 0/0 | 1/1 | 1/1 | 1/1 | 1/1 | 1/1 | 1/1 | 1/1 | 0/0 | 1/1 | 1/1 | 1/1
Kaliumsulfid | K2S | 001312-73-8 | verdünnt | (C) |  | 1/1 | 1/1 | 1/0 | (2) | (2) | 1/0 | (2) | 1/1 | 1/1 | 0/0 | 1/0 | 1/0 | 1/1 | 0/0 | (1) | 1/1 | 1/1 | (1) | (1) | 2/0 | 0/0 | 3/4 | 1/1 | 1/1
Kaliumsulfit | K2SO3 | 010117-38-1 | gesättigt | (Xi) |  | 1/1 | 1/1 | (1) | (2) | (2) | 0/0 | 1/1 | 1/1 | 0/0 | 0/0 | 0/0 | 0/0 | 0/0 | 0/0 | (1) | 1/1 | 1/1 | 1/0 | 1/0 | 1/0 | 0/0 | 1/0 | 1/0 | 1/0
Kaliumthiosulfat | K2S2O3 | 010233-00-8 | gesättigt | Xi |  | 1/1 | 1/1 | (1) | (2) | (1) | 0/0 | 1/1 | 1/1 | 0/0 | 0/0 | 0/0 | 0/0 | 0/0 | 1/1 | 1/1 | 1/1 | (1) | (1) | (1) | 3/3 | 0/0 | (1) | (1) | (1)
Kalk, gebrannt | -> siehe: Calciumoxid
Kalkhydrat | -> siehe: Calciumhydroxid
Kalksalpeter | -> siehe: Calciumnitrat
Kalkwasser | -> siehe: Calciumhydroxid
Kardamom | — | — |  | ? |  | 0/0 | 0/0 | (2) | (2) | (2) | 0/0 | (2) | (2) | 4/4 | 0/0 | 0/0 | 0/0 | 1/1 | 0/0 | (1) | (1) | (1) | (2) | (1) | (2) | 0/0 | (1) | (1) | (1)
Kautschukdispersion | — | — |  | ? |  | 0/0 | 0/0 | 1/0 | (2) | (2) | 0/0 | 2/3 | 1/1 | 0/0 | 0/0 | 0/0 | 0/0 | 0/0 | 0/0 | (1) | (1) | (1) | (3) | (1) | (2) | 0/0 | (3) | (1) | (1) | Latex
Kerosin | — | 008008-20-6 |  | (Xn) |  | 2/2 | 3/4 | (1) | 4/4 | 1/1 | 2/3 | 1/1 | 3/3 | 4/4 | 2/3 | 1/1 | 0/0 | 0/0 | 2/3 | 1/1 | 1/1 | 1/1 | 4/4 | 1/0 | 1/0 | 0/0 | 1/1 | 1/1 | 1/1 | Lampenöl, Leichtpetroleum
Kiefernadelöl | — | 008023-99-2 |  | ? |  | 0/0 | 0/0 | 1/0 | (3) | 0/0 | (4) | (2) | 1/1 | 4/4 | 0/0 | 0/0 | 0/0 | 0/0 | 0/0 | (1) | (1) | (3) | 4/4 | 1/0 | 1/0 | 0/0 | 1/1 | (1) | (1) | Pinus sylvestris
Kieselfluorwasserstoffsäure | H2SiF6 | 016961-83-4 | 32 % | C |  | 1/1 | 1/1 | 4/4 | 1/0 | 4/4 | 0/0 | 4/4 | 1/1 | 0/0 | 0/0 | 1/1 | 0/0 | 0/0 | 1/1 | 1/1 | 1/1 | 1/1 | 3/0 | 2/2 | 3/4 | 0/0 | 4/4 | (2) | 1/1
Kieselsäure | SiO2 | 001343-98-2 | jede | — |  | 1/1 | 1/1 | (1) | 1/1 | 1/1 | 1/1 | 1/1 | 1/1 | 1/1 | 1/1 | 1/1 | 1/1 | 1/1 | 1/1 | 1/1 | 1/1 | 1/1 | 1/1 | 1/1 | 1/1 | 0/0 | (1) | 1/1 | 1/1
Kieselsäuretetraethylester | -> siehe: Tetraethylorthosilicat
Knochenöl | — | 008001-85-2 |  | — |  | 0/0 | 0/0 | (1) | (2) | 1/0 | 0/0 | (2) | 1/1 | 1/1 | 0/0 | 0/0 | 0/0 | 1/1 | 0/0 | (1) | 1/1 | (1) | 4/4 | 1/0 | 1/0 | 0/0 | (1) | 1/1 | 1/1
Kochsalz | -> siehe: Natriumchlorid
Kohlen(stoff)disulfid | -> siehe: Schwefelkohlenstoff
Kohlendioxid | CO2 | 000124-38-9 | gesättigt | ? |  | 1/3 | 1/1 | 1/0 | 1/0 | 1/1 | 1/0 | 1/1 | 1/1 | 1/0 | 1/0 | 1/3 | 1/0 | 0/0 | 0/0 | (1) | 1/1 | 1/1 | 1/0 | 1/1 | 1/1 | 0/0 | 3/3 | 1/1 | 1/1
Kohlendioxid, feucht | CO2 | 000124-38-9 | techn. rein | ? |  | 1/1 | 1/1 | 1/0 | (1) | 1/1 | 0/0 | 1/1 | 1/1 | 0/0 | 0/0 | 1/3 | 0/0 | 1/1 | 0/0 | (1) | 1/1 | 1/1 | 2/0 | 1/1 | 1/1 | 0/0 | 3/3 | 1/1 | 1/1
Kohlendioxid, trocken | CO2 | 000124-38-9 | techn. rein | ? |  | 1/1 | 1/1 | 1/0 | (1) | 1/1 | 0/0 | 1/1 | 1/1 | 0/0 | 0/0 | 1/1 | 0/0 | 1/1 | 0/0 | (1) | 1/1 | 1/1 | 2/0 | 1/1 | 1/1 | 0/0 | 3/3 | 1/1 | 1/1
Kohlensäure | -> siehe: Kohlendioxid
Kohlensäuredichlorid | -> siehe: Phosgen
Kohlenstofftetrabromid | -> siehe: Tetrabromkohlenstoff
Kohlenstofftetrachlorid | -> siehe: Tetrachlorkohlenstoff
Kokosfett | — | — |  | — |  | 0/0 | 0/0 | 1/0 | (2) | 1/0 | 0/0 | (2) | (2) | 1/1 | 0/0 | 0/0 | 0/0 | 1/1 | 0/0 | (1) | 1/1 | 1/1 | 4/4 | 1/1 | 1/0 | 0/0 | (1) | 1/1 | 1/1
Kokosfettalkohol | — | 068425-37-6 | techn. rein | (Xi) |  | 1/0 | 0/0 | (1) | (2) | 1/0 | 0/0 | (2) | 1/3 | 0/0 | 0/0 | 1/3 | 0/0 | 0/0 | 0/0 | (1) | 1/1 | 1/1 | 3/0 | 1/1 | 1/1 | 0/0 | (1) | 1/1 | 1/1
Kokosnussöl | — | 008001-31-8 | techn. rein | — |  | 1/3 | 1/3 | 1/0 | (2) | 1/0 | 0/0 | (2) | 1/1 | 0/0 | 0/0 | 1/3 | 0/0 | 0/0 | 0/0 | (1) | 1/1 | 1/1 | 4/4 | 1/1 | 1/1 | 0/0 | (1) | 1/1 | 1/1
Königswasser | HNO3 + HCl | 008007-56-5 |  | C |  | 4/4 | 4/4 | 4/4 | 4/4 | 4/4 | 3/3 | 4/4 | 4/4 | 4/4 | 4/4 | 4/4 | 4/4 | 3/4 | 1/1 | (2) | 1/1 | 3/0 | 4/4 | 4/4 | 4/4 | 0/0 | 4/4 | 4/4 | 4/4 | Aqua regia = Salpeter- + Salzsäure
Kraftstoff + 20% Ethanol | — | — |  | F, T | X | 0/0 | 0/0 | (1) | 4/4 | 0/0 | (4) | 2/2 | (3) | 0/0 | 0/0 | 0/0 | 0/0 | 0/0 | 0/0 | (1) | (1) | (2) | 4/4 | 3/0 | 3/0 | 0/0 | (1) | 1/1 | 1/1
Kraftstoff + 20% Methanol | — | — |  | F, T | X | 0/0 | 0/0 | (1) | 4/4 | 0/0 | (4) | 2/2 | (3) | 0/0 | 0/0 | 0/0 | 0/0 | 0/0 | 0/0 | (1) | (1) | (2) | 4/4 | (3) | 4/4 | 0/0 | (1) | 1/1 | 1/1
Kraftstoff, Normal | — | — |  | F, T | X | 0/0 | 0/0 | 1/0 | 3/0 | 1/1 | (4) | 2/2 | 3/4 | 4/4 | 0/0 | 0/0 | 0/0 | 0/0 | 0/0 | (1) | (1) | (2) | 4/4 | 1/0 | 3/0 | 0/0 | 1/1 | 1/1 | 1/1
Kraftstoff, Super | — | — |  | F, T | X | 0/0 | 0/0 | 1/0 | 4/4 | (2) | (4) | 2/2 | 3/4 | 4/4 | 0/0 | 0/0 | 0/0 | 0/0 | 0/0 | (1) | (1) | (2) | 4/4 | 1/0 | 3/0 | 0/0 | 1/1 | 1/1 | 1/1
Kreide | CaCO3 | — |  | — |  | 1/1 | 1/1 | 1/1 | 1/1 | 1/1 | 1/1 | 1/1 | 1/1 | 1/1 | 1/1 | 1/1 | 1/1 | 1/1 | 1/1 | 1/1 | 1/1 | 1/1 | 1/1 | 1/1 | 1/1 | 1/1 | 1/1 | 1/1 | 1/1 | Calciumcarbonat
Kreosot | — | — |  | (T) |  | 1/1 | 1/1 | 3/0 | (3) | 0/0 | 0/0 | (3) | 3/4 | 0/0 | 1/0 | 3/0 | 4/4 | 0/0 | 0/0 | (1) | 1/1 | (3) | 4/4 | (3) | 1/0 | 0/0 | (2) | 1/1 | 1/1
Kresol (-Gemische) | C7H8O | 001319-77-3 |  | T, C |  | 3/4 | 4/4 | 4/4 | 4/4 | 4/4 | 4/4 | 4/4 | 2/3 | 4/4 | 4/4 | 4/4 | 4/4 | 3/4 | 1/2 | 1/1 | 1/1 | 1/1 | 4/4 | 1/0 | 4/4 | 0/0 | 1/1 | 1/0 | 1/0
Kümmel | — | — | gemahlen | ? |  | 0/0 | 0/0 | (2) | (2) | (1) | 0/0 | 1/1 | (2) | 4/4 | 0/0 | 0/0 | 0/0 | 1/1 | 0/0 | (1) | (1) | (1) | (2) | (1) | (2) | 0/0 | 4/4 | (1) | (1)
Kupfer-(I)-chlorid | CuCl | 007758-89-6 | wässrig | Xn |  | 0/0 | 0/0 | (3) | (2) | (2) | 0/0 | (2) | 1/1 | 0/0 | 0/0 | 0/0 | 0/0 | 0/0 | 0/0 | (1) | 1/1 | 1/1 | 1/0 | 1/1 | 1/0 | 0/0 | 4/4 | 4/4 | 4/4
Kupfer-(I)-cyanid | -> siehe: Kupfercyanid
Kupfer-(II)-chlorid | CuCl2 | 007447-39-4 | gesättigt | Xn |  | 1/3 | 1/1 | (3) | 1/0 | (2) | 1/0 | (2) | 1/3 | 0/0 | 0/0 | 1/1 | 1/0 | 0/0 | 0/0 | (1) | 1/1 | 1/1 | 1/0 | 1/1 | 1/0 | 0/0 | 4/4 | 4/4 | 4/4
Kupfer-(II)-nitrat | Cu(NO3)2 | 003251-23-8 | gesättigt | O, Xn |  | 1/1 | 1/1 | 1/0 | (2) | (2) | 1/0 | 1/0 | 1/1 | 1/0 | 0/0 | 1/0 | 1/0 | 0/0 | 0/0 | (1) | 1/1 | 1/1 | 1/0 | 1/1 | 4/4 | 0/0 | 4/4 | 1/1 | 1/1
Kupfer-(II)-nitrat | Cu(NO3)2 | 003251-23-8 | wässrig | O, Xn |  | 0/0 | 0/0 | (3) | (2) | (2) | 0/0 | 1/0 | 1/1 | 0/0 | 0/0 | 0/0 | 0/0 | 0/0 | 0/0 | (1) | 1/1 | 1/1 | 1/0 | 1/1 | 1/0 | 0/0 | 4/4 | 1/1 | 1/1
Kupfer-(II)-sulfat | -> siehe: Kupfersulfat
Kupferacetat | C4H6CuO4 | 004180-12-5 | wässrig | Xn |  | 1/1 | 1/1 | (3) | (2) | (2) | 0/0 | (2) | 1/1 | 0/0 | 0/0 | 0/0 | 0/0 | 0/0 | 0/0 | (1) | 1/1 | 1/1 | 1/0 | (3) | 3/3 | 0/0 | 4/4 | 1/1 | 1/1 | Cupriacetat, Grünspan
Kupfercyanid | CCuN | 000544-92-3 | gesättigt | T |  | 1/1 | 1/1 | (2) | (2) | (2) | 0/0 | (1) | 1/3 | 0/0 | 0/0 | 1/0 | 1/0 | 0/0 | 0/0 | (1) | 1/1 | 1/1 | 1/0 | 1/1 | 1/0 | 0/0 | (3) | 1/1 | 1/1
Kupfercyanür | -> siehe: Kupfercyanid
Kupfersulfat, wässrig | -> siehe: Kupfervitriol
Kupfervitriol | CuSO4 x 5H2O | 007758-99-8 | wässrig | Xn |  | 1/1 | 1/1 | 1/0 | 1/0 | (2) | 1/0 | 1/0 | 1/1 | 1/1 | 1/0 | 1/3 | 1/0 | 1/1 | 1/1 | (1) | 1/1 | 1/1 | 1/0 | 1/1 | 2/0 | 0/0 | 4/4 | 1/1 | 1/1
Lachgas | N2O | 010024-97-2 |  | (O) |  | 0/0 | 0/0 | (2) | (2) | (1) | 0/0 | (2) | (2) | 0/0 | 0/0 | 0/0 | 0/0 | 0/0 | 0/0 | (1) | (1) | (1) | 2/0 | 1/0 | 1/0 | 0/0 | 1/1 | (1) | (1) | Distickstoffoxid, "Stickoxydul"
Lactame | — | — |  | ? |  | 0/0 | 0/0 | 0/0 | 0/0 | 0/0 | 0/0 | 0/0 | (2) | 0/0 | 0/0 | 0/0 | 0/0 | 0/0 | 0/0 | 0/0 | (1) | 0/0 | 4/4 | 4/4 | 4/4 | 0/0 | (2) | (1) | (1) | cyclische Carbonsäureamide
Lactobiose | -> siehe: Lactose
Lactose | C12H22O11 | 000063-42-3 | wässrig | — |  | 1/1 | 1/1 | 1/1 | 1/1 | 1/1 | 1/1 | 1/1 | 1/1 | 1/1 | 0/0 | 1/1 | 1/1 | 1/1 | 1/1 | 1/1 | 1/1 | 1/1 | 1/1 | 1/1 | 1/1 | 1/1 | (1) | 1/1 | 1/1
Lanolin | — | 008006-54-0 | techn. rein | — |  | 3/3 | 3/3 | 1/0 | 1/0 | 1/0 | 0/0 | (2) | 3/3 | 1/1 | 0/0 | 3/3 | 3/3 | 1/1 | 0/0 | (1) | 1/1 | 1/1 | 4/4 | 1/1 | 1/1 | 0/0 | (1) | 1/1 | 1/1
Latex | — | — |  | ? |  | 0/0 | 0/0 | 1/0 | (2) | (2) | 0/0 | 1/1 | 1/1 | 0/0 | 0/0 | 0/0 | 0/0 | 0/0 | 0/0 | (1) | 1/1 | (1) | (3) | (1) | (2) | 0/0 | (2) | (1) | (1) | Kautschukdispersion
Laurylalkohol | C12H26O | 000112-53-8 | 100 % | Xi |  | 0/0 | 0/0 | (2) | (2) | 1/0 | 0/0 | (2) | 1/1 | 1/1 | 0/0 | 1/1 | 0/0 | 1/1 | 0/0 | (1) | 1/1 | 1/1 | 3/0 | 1/0 | 3/3 | 0/0 | (1) | (1) | (1)
Laurylchlorid | C12H25Cl | 000112-52-7 | 100 % | (Xi) |  | 0/0 | 0/0 | (2) | (3) | 0/0 | 0/0 | (2) | (3) | 0/0 | 0/0 | 0/0 | 0/0 | 0/0 | 0/0 | (1) | 1/0 | (1) | 4/4 | (1) | (3) | 0/0 | (3) | 0/0 | 0/0
Lavendelöl | — | 008000-28-0 |  | (Xi) |  | 0/0 | 0/0 | (2) | (3) | 0/0 | (4) | (2) | (3) | 0/0 | 0/0 | 0/0 | 0/0 | 0/0 | 0/0 | (1) | (1) | (2) | 4/4 | 1/0 | 3/0 | 0/0 | (1) | (1) | (1)
Lebertran | — | 008001-69-2 |  | — |  | 1/3 | 1/3 | (2) | 1/0 | (2) | 0/0 | (2) | 1/3 | 1/1 | 0/0 | 1/0 | 0/0 | 1/1 | 0/0 | (1) | 1/1 | 1/1 | 3/0 | 1/0 | 1/0 | 0/0 | 1/0 | (1) | (1)
Leim (Knochenleim) | — | — | jede | — |  | 1/0 | 1/1 | (1) | (1) | 1/1 | 0/0 | (2) | 1/1 | 0/0 | 0/0 | 1/3 | 0/0 | 0/0 | 0/0 | (1) | 1/1 | (1) | (1) | 1/0 | 1/0 | 0/0 | (3) | 1/1 | 1/1
Leinöl | — | 008001-26-1 | techn. rein | — |  | 1/1 | 1/3 | 1/0 | 1/0 | 1/0 | 1/0 | 1/1 | 1/1 | 1/1 | 0/0 | 1/3 | 1/0 | 1/1 | 0/0 | (1) | 1/1 | 1/1 | 4/4 | 1/1 | 1/1 | 0/0 | (1) | 1/1 | 1/1
Lemongrasöl | — | 008007-02-1 |  | (Xi) |  | 0/0 | 0/0 | (2) | (3) | 0/0 | (4) | (2) | (3) | 4/4 | 0/0 | 0/0 | 0/0 | 4/4 | 0/0 | (1) | (1) | (3) | 4/4 | (3) | (4) | 0/0 | (1) | (1) | (1)
Leuchtgas, benzolfrei | — | — |  | F+, T | X | 1/0 | 1/0 | 1/0 | 1/0 | (2) | 1/0 | (2) | 1/0 | 1/0 | 0/0 | 1/0 | 1/0 | 0/0 | 0/0 | (1) | 1/0 | 1/0 | 4/4 | 1/0 | 3/0 | 0/0 | 1/1 | 1/1 | 1/1
Ligroin | — | 008032-32-4 |  | F, Xn | X | 0/0 | 0/0 | (2) | 1/0 | (2) | (4) | (2) | (3) | 3/3 | 0/0 | 0/0 | 0/0 | 1/1 | 0/0 | (1) | 1/1 | 1/1 | 4/4 | 1/0 | 1/0 | 0/0 | 1/1 | 1/1 | 1/1 | Leichtbenzin
Liköre | — | — |  | — |  | 1/0 | 0/0 | (2) | 1/0 | 1/0 | 0/0 | (2) | 1/0 | 0/0 | 0/0 | 1/0 | 0/0 | 0/0 | 0/0 | (1) | 1/1 | 1/1 | 1/0 | 1/0 | 1/1 | 0/0 | (1) | 1/1 | 1/1
Limonen, DL- | C10H16 | 000138-86-3 |  | Xn | X | 0/0 | 0/0 | (1) | (3) | (2) | (4) | (1) | (3) | 0/0 | 0/0 | 0/0 | 0/0 | 0/0 | 0/0 | (1) | (1) | (1) | 4/4 | 1/0 | 3/3 | 0/0 | 1/1 | 1/1 | 1/1
Lindan | -> siehe: Hexachlorcyclohexan
Lithiumbromid | LiBr | 007550-35-8 |  | Xn |  | 1/1 | 1/1 | (3) | (2) | 1/0 | 0/0 | (2) | 1/1 | 0/0 | 0/0 | 0/0 | 0/0 | 0/0 | 0/0 | (1) | 1/1 | (1) | 1/0 | 1/0 | 1/0 | 0/0 | (3) | 0/0 | 0/0
Lorbeer | — | — | gemahlen | ? |  | 0/0 | 0/0 | (2) | (2) | (2) | 0/0 | (2) | (2) | 1/1 | 0/0 | 0/0 | 0/0 | 1/1 | 0/0 | (1) | (1) | (1) | (2) | (1) | (2) | 0/0 | (1) | (1) | (1)
Lysol | — | — |  | T |  | 0/0 | 0/0 | (4) | (3) | 0/0 | 0/0 | (3) | 1/3 | 0/0 | 0/0 | 0/0 | 0/0 | 0/0 | 0/0 | (1) | (1) | (2) | (3) | (3) | (3) | 0/0 | (3) | 1/1 | 1/1 | Desinfektionsmittel, Kresol + Seife
Magnesit | -> siehe: Magnesiumcarbonat
Magnesiumbromid | MgBr2 | 007789-48-2 |  | Xi |  | 1/1 | 1/1 | (2) | (2) | (1) | 0/0 | 1/1 | 1/1 | 1/1 | 0/0 | 0/0 | 0/0 | 1/1 | 1/1 | 1/1 | 1/1 | 1/1 | 1/1 | (1) | (2) | 0/0 | (3) | 0/0 | 0/0
Magnesiumcarbonat | MgCO3 | 000546-93-0 | gesättigt | — |  | 1/1 | 1/1 | 1/0 | 1/0 | 1/1 | 1/1 | 1/1 | 1/1 | 1/1 | 1/1 | 1/1 | 1/1 | 1/1 | 1/1 | 1/1 | 1/1 | 1/1 | 1/1 | 1/1 | 1/1 | 1/1 | 1/1 | 1/1 | 1/1
Magnesiumchlorid | MgCl2 | 007786-30-3 | wässrig | Xi |  | 1/1 | 1/1 | 1/0 | 1/0 | 1/0 | 1/0 | 1/2 | 1/1 | 1/1 | 1/0 | 1/1 | 1/0 | 1/1 | 1/1 | 1/1 | 1/1 | 1/1 | 1/1 | 1/1 | 1/0 | 1/1 | 1/1 | 1/0L | 1/0L
Magnesiumchlorit | Mg(ClO2)2 | ?? |  | O |  | 0/0 | 0/0 | 0/0 | 0/0 | 0/0 | 0/0 | 1/1 | 0/0 | 0/0 | 0/0 | 0/0 | 0/0 | 1/1 | 0/0 | 0/0 | 1/1 | 0/0 | 0/0 | 0/0 | 0/0 | 1/1 | 0/0 | 0/0 | 0/0
Magnesiumhydroxid | Mg(HO)2 | 001309-42-8 | gesättigt | — |  | 1/1 | 1/1 | 1/0 | (2) | 1/1 | 1/0 | 1/1 | 1/1 | 1/1 | 1/1 | 1/1 | 1/1 | 1/1 | 1/1 | 1/1 | 1/1 | 1/1 | 1/1 | 1/1 | 2/0 | 1/1 | 1/1 | 1/1 | 1/1
Magnesiumjodid | MgJ2 | 010377-58-9 |  | (Xn) |  | 1/1 | 1/1 | (2) | (2) | (2) | 0/0 | 1/1 | 1/1 | 0/0 | 0/0 | 0/0 | 0/0 | 0/0 | 1/1 | 1/1 | 1/1 | (1) | 1/1 | (1) | (2) | 0/0 | (2) | 0/0 | 0/0
Magnesiumnitrat | Mg(NO3)2 | 010377-60-3 | gesättigt | O, Xi |  | 1/1 | 1/1 | 1/0 | (2) | (1) | 1/0 | 1/1 | 1/1 | 1/0 | 0/0 | 1/1 | 1/0 | 0/0 | 1/1 | 1/1 | 1/1 | 1/1 | 1/1 | (1) | (2) | 0/0 | 1/0 | 1/0 | 1/0
Magnesiumsulfat | MgSO4 | 007487-88-9 | jede | — |  | 1/1 | 1/1 | 1/0 | 1/0 | 1/0 | 1/0 | 1/0 | 1/1 | 1/1 | 1/0 | 1/1 | 1/0 | 1/1 | 1/1 | 1/1 | 1/1 | 1/1 | 1/1 | 1/1 | 2/0 | 0/0 | 1/1 | 1/1 | 1/1
Magnesiumsulfat-Heptahydrat | -> siehe: Bittersalz
Maiskeimöl | — | 008001-30-7 | techn. rein | — |  | 1/3 | 0/0 | (2) | (1) | 1/0 | 0/0 | (2) | 1/3 | 1/1 | 0/0 | 3/0 | 0/0 | 1/1 | 0/0 | (1) | 1/1 | 1/1 | 4/4 | 1/1 | 1/0 | 0/0 | (1) | 1/1 | 1/1 | Maisöl
Maleinsäure | C4H4O4 | 000110-16-7 | gesättigt | Xn |  | 1/1 | 1/1 | 4/4 | (3) | 0/0 | 0/0 | (3) | 1/1 | 0/0 | 0/0 | 1/3 | 1/0 | 0/0 | 1/1 | 1/1 | 1/1 | 1/1 | 4/4 | 1/1 | 4/4 | 0/0 | 1/1 | 1/1 | 1/1
Maleinsäure | C4H4O4 | 000110-16-7 | wässrig | Xn |  | 1/1 | 1/1 | 4/4 | (3) | 0/0 | 0/0 | (3) | 1/1 | 0/0 | 0/0 | 0/0 | 0/0 | 0/0 | 1/1 | 1/1 | 1/1 | 1/1 | 4/4 | 1/1 | 1/0 | 0/0 | 1/1 | 1/1 | 1/1
Malonester | -> siehe: Diethylmalonat
Malonsäurediethylester | -> siehe: Diethylmalonat
Mandelöl | — | 008007-69-0 |  | — |  | 0/0 | 0/0 | (2) | (1) | 1/0 | 0/0 | (2) | (2) | 3/4 | 0/0 | 0/0 | 0/0 | 1/1 | 0/0 | (1) | 1/1 | 1/1 | 4/4 | (1) | (2) | 0/0 | (1) | 1/1 | 1/1
Margarine | — | — |  | — |  | 0/0 | 0/0 | (2) | 1/0 | 1/0 | 0/0 | (2) | 1/1 | 1/0 | 0/0 | 0/0 | 0/0 | 1/1 | 0/0 | (1) | 1/1 | 1/1 | 4/4 | 1/0 | 1/0 | 0/0 | (1) | 1/1 | 1/1
Marmelade | — | — |  | — |  | 1/1 | 1/1 | (1) | 1/1 | 1/1 | 0/0 | (2) | 1/1 | 1/1 | 0/0 | 1/3 | 0/0 | 1/1 | 1/1 | 1/1 | 1/1 | 1/1 | (2) | (1) | (1) | 0/0 | (2) | 1/1 | 1/1
Maschinenöl | — | — | 100 % | ? |  | 0/0 | 1/4 | (1) | (2) | 1/0 | 0/0 | 1/1 | 1/3 | 0/0 | 0/0 | 0/0 | 0/0 | 0/0 | 0/0 | (1) | 1/1 | 1/1 | 4/4 | 1/0 | 1/0 | 0/0 | 1/1 | 1/1 | 1/1
Matriummetabisulfit | -> siehe: Natriumdisulfit
Matriumpyrochromat | -> siehe: Natriumdichromat
Meerwasser | -> siehe: Salzwasser, Meerwasser
Melasse | — | — |  | — |  | 1/1 | 1/1 | 1/0 | (1) | 1/0 | 0/0 | 2/0 | 1/1 | 0/0 | 0/0 | 1/3 | 0/0 | 0/0 | 1/1 | 1/1 | 1/1 | 1/1 | 1/0 | 1/0 | 1/1 | 0/0 | 1/0 | 1/0 | 1/0
Melassewürze | — | — |  | ? |  | 1/1 | 1/1 | 1/0 | (2) | (2) | 0/0 | (2) | 1/1 | 0/0 | 0/0 | 1/1 | 0/0 | 0/0 | 1/1 | 1/1 | 1/1 | 1/1 | 1/0 | 1/0 | 1/1 | 0/0 | (2) | (1) | (1)
Menthadien-1,8, p- | -> siehe: Limonen, DL-
Menthol | C10H20O | 000089-78-1 | fest | Xi |  | 1/3 | 3/4 | 3/0 | 3/4 | 0/0 | 0/0 | (2) | 1/3 | 4/4 | 0/0 | 0/0 | 0/0 | 0/0 | 0/0 | (1) | 1/1 | 1/1 | 3/0 | 1/0 | 3/3 | 0/0 | (1) | 1/0 | 1/0
Mercaptoessigsäure | -> siehe: Thioglycolsäure
Mercaptoethansäure, 2- | -> siehe: Thioglycolsäure
Mesityloxid | C6H10O | 000141-79-7 |  | Xn | X | 0/0 | 0/0 | (2) | (4) | (4) | (4) | (2) | (3) | 4/4 | 0/0 | 0/0 | 0/0 | 4/4 | 0/0 | (1) | 1/1 | 0/0 | 3/0 | 4/4 | 4/4 | 0/0 | (1) | (1) | (1)
Methacrylsäure | C4H6O2 | 000079-41-4 |  | C |  | 1/0 | 1/1 | 4/4 | 4/4 | 0/0 | 0/0 | 4/4 | 1/1 | 0/0 | 0/0 | 0/0 | 0/0 | 0/0 | 0/0 | (1) | 1/1 | (3) | 3/0 | 4/4 | 4/4 | 0/0 | (4) | 0/0 | 0/0
Methacrylsäuremethylester | -> siehe: Methylmethacrylat
Methan | CH4 | 000074-82-8 | techn. rein | F+ | X | 1/0 | 0/0 | 1/0 | 1/0 | 1/0 | 0/0 | 1/0 | 1/0 | 0/0 | 0/0 | 1/0 | 0/0 | 0/0 | 0/0 | 1/1 | 1/1 | 1/1 | 4/4 | 1/0 | 1/0 | 0/0 | 1/1 | 1/1 | 1/1
Methanallösung | -> siehe: Formaldehydlösung
Methanamin | -> siehe: Methylamin, (Mono-)
Methancarbonsäure | -> siehe: Essigsäure
Methanol | CH4O | 000067-56-1 |  | F, T | X | 1/1 | 1/1 | 2/0 | 4/4 | 1/0 | 1/1 | 1/1 | 1/1 | 3/4 | 3/3 | 1/3 | 3/3 | 3/4 | 1/1 | 1/1 | 1/1 | 1/1 | 1/0 | 3/4 | 3/3 | 0/0 | 1/0 | 1/1 | 1/1
Methansäure | -> siehe: Ameisensäure
Methenamin | -> siehe: Hexamethylentetramin
Methoxybenzol | -> siehe: Anisol
Methoxybutanol | C5H12O2 | — | 100 % | ? | X | 0/0 | 1/3 | (2) | (3) | 0/0 | 0/0 | (2) | 1/3 | 0/0 | 0/0 | 0/0 | 0/0 | 0/0 | 0/0 | (1) | 1/1 | (2) | 3/0 | 1/0 | !/0 | 0/0 | (1) | (1) | (1) | Isomeres in der Quelle nicht angegeben
Methoxyethanol | -> siehe: Methylglycol
Methoxyethylacetat | -> siehe: Methylglycolacetat
Methoxyethyloleat | C21H40O3 | 000111-10-4 |  | ? |  | 1/1 | 1/2 | (2) | 3/4 | (2) | 1/2 | (2) | 1/2 | 4/4 | 4/4 | 4/4 | 0/0 | 0/0 | 1/1 | 1/1 | (1) | (1) | 4/4 | (2) | 4/4 | 0/0 | (1) | (1) | (1) | Weichmacher
Methoxypropanol | -> siehe: Propylenglycolmethylether
Methyethylether | C3H8O | 000540-67-0 | 100 % | (F+) | X | 0/0 | 3/0 | (1) | (4) | 0/0 | (4) | (2) | (3) | 4/4 | 0/0 | 0/0 | 0/0 | 0/0 | 0/0 | (1) | 1/0 | (2) | 4/4 | 4/4 | 4/4 | 0/0 | 1/1 | (1) | (1)
Methyl-2-hydroxybenzoat | -> siehe: Methylsalicylat
Methyl-2-methylpropionat | -> siehe: Methylmethacrylat
Methylacetat | -> siehe: Essigsäuremethylester
Methylacrolein | -> siehe: Crotonaldehyd
Methylacrylat | C4H6O2 | 000096-33-3 |  | F, Xn | X | 0/0 | 0/0 | (2) | 4/4 | (4) | (4) | (2) | (2) | 4/4 | 0/0 | 0/0 | 0/0 | 0/0 | 0/0 | (1) | (1) | (3) | 4/4 | 4/4 | 4/4 | 0/0 | (1) | (1) | (1)
Methylacrylsäure | -> siehe: Methacrylsäure
Methylalkohol | -> siehe: Methanol
Methylamin, (Mono-) | CH5N | 000074-89-5 | 32 % | F+, C | X | 1/0 | 1/0 | 4/4 | 4/4 | 0/0 | 0/0 | 1/0 | 1/0 | 0/0 | 0/0 | 3/0 | 4/4 | 0/0 | 0/0 | (1) | 1/0 | 3/0 | 1/0 | 4/4 | 4/4 | 0/0 | 1/0 | 1/0 | 1/0
Methylbenzol | C7H8 | 000108-88-3 |  | F, Xn | X | 3/4 | 3/4 | 1/0 | 4/4 | 1/0 | 3/3 | 1/3 | 3/4 | 4/4 | 4/4 | 4/4 | 4/4 | 4/4 | 1/1 | 1/1 | 1/0 | 1/1 | 4/4 | 3/3 | 4/4 | 0/0 | 1/1 | 1/1 | 1/1
Methylbromid | -> siehe: Brommethan
Methylbutanol | C5H12O | — |  | Xn | X | 0/0 | 0/0 | (2) | (2) | 1/0 | 0/0 | 1/0 | 1/1 | 0/0 | 0/0 | 0/0 | 0/0 | 1/3 | 0/0 | (1) | 1/1 | 1/1 | 3/0 | 2/2 | 3/3 | 0/0 | (1) | (1) | (1) | Isomeres in der Quelle nicht angegeben
Methylbutanol, 3- | -> siehe: Isoamylalkohol
Methylbutanon-2, 3- | -> siehe: Isopropylmethylketon
Methylbutylalkohol | -> siehe: Methylbutanol
Methylbutylketon | C6H12O | 000591-78-6 |  | F, T | X | 0/0 | 0/0 | (2) | (4) | (4) | (4) | (2) | (3) | 4/4 | 0/0 | 0/0 | 0/0 | 0/0 | 0/0 | (1) | (1) | (3) | 1/0 | 4/4 | 4/4 | 0/0 | (1) | (1) | (1)
Methylcellosolve | -> siehe: Methylglycol
Methylchloracetat | C3H5ClO2 | 000096-34-4 | techn. rein | T/Xi | X | 1/1 | 0/0 | (3) | 4/4 | (4) | (4) | (3) | 1/1 | 4/4 | 0/0 | 3/0 | 0/0 | 0/0 | 0/0 | (1) | (1) | 1/4 | 3/0 | 4/4 | 4/4 | 0/0 | 3/4 | 0/0 | 0/0
Methylchlorid | -> siehe: Chlormethan
Methylchloroform | -> siehe: Trichlorethan-1,1,1
Methylcyanid | -> siehe: Acetonitril
Methylcyclohexan | C7H14 | 000108-87-2 |  | F, Xn | X | 3/0 | 3/0 | (2) | (2) | 1/0 | (4) | (2) | 3/0 | 0/0 | 0/0 | 0/0 | 0/0 | 1/1 | 0/0 | (1) | 1/0 | (1) | 4/4 | (1) | 4/4 | 0/0 | 1/1 | 1/1 | 1/1
Methylcyclopentan | C6H12 | 000096-37-7 |  | F | X | 0/0 | 0/0 | (2) | (2) | 1/0 | (4) | (2) | (3) | 0/0 | 0/0 | 0/0 | 0/0 | 0/0 | 0/0 | (1) | (1) | (1) | 4/4 | 1/0 | 4/4 | 0/0 | 1/1 | 1/1 | 1/1
Methyldichloracetat | C3H4Cl2O2 | 000116-54-1 |  | (Xn) |  | 1/1 | 0/0 | (3) | (4) |  | (4) | (3) | 1/1 | 0/0 | 0/0 | 4/4 | 0/0 | 0/0 | 0/0 | (1) | 1/1 | 3/3 | 4/4 | 4/4 | 4/4 | 0/0 | (3) | 0/0 | 0/0
Methylen(di)chlorid | -> siehe: Dichlormethan
Methylenchlorbromid | -> siehe: Bromchlormethan
Methylether | -> siehe: Dimethylether
Methylethylketon (MEK) | C4H8O | 000078-93-3 |  | F | X | 1/3 | 3/4 | 1/0 | 4/4 | 4/4 | 4/4 | 1/2 | 1/3 | 4/4 | 4/4 | 4/4 | 4/4 | 4/4 | 2/3 | 1/1 | 1/1 | 3/4 | 3/0 | 4/4 | 4/4 | 0/0 | (1) | (1) | (1)
Methylformiat | C2H4O2 | 000107-31-3 |  | F+ | X | 0/0 | 0/0 | (2) | 4/4 | 0/0 | (4) | (2) | (2) | 0/0 | 0/0 | 0/0 | 0/0 | 0/0 | 0/0 | (1) | (1) | (3) | 2/0 | 4/4 | 4/4 | 0/0 | (1) | (1) | (1)
Methylglycol | C3H8O2 | 000109-86-4 | 100 % | T | X | 1/0 | 1/1 | 1/0 | 3/4 | 0/0 | 1/1 | 1/0 | 1/1 | 4/4 | 3/3 | 3/4 | 4/4 | 0/0 | 1/1 | 1/1 | 1/1 | 1/1 | 3/0 | 4/4 | 4/4 | 0/0 | (1) | (1) | (1)
Methylglycolacetat | C5H10O3 | 000110-49-6 |  | T |  | 0/0 | 0/0 | 1/0 | (3) | 0/0 | 0/0 | (2) | (2) | 0/0 | 0/0 | 0/0 | 0/0 | 0/0 | 0/0 | (1) | (1) | (2) | 3/0 | 4/4 | 4/4 | 0/0 | (1) | (1) | (1)
Methylisobutenylketon | -> siehe: Mesityloxid
Methylisobutylketon (MIBK) | -> siehe: Isobutylmethylketon
Methylisopropylketon | -> siehe: Isopropylmethylketon
Methylmethacrylat | C5H8O2 | 000080-62-6 | 100 % | F, Xi | X | 0/0 | 0/0 | (2) | 4/4 | (4) | (4) | (2) | (2) | 4/4 | 0/0 | 4/4 | 4/4 | 0/0 | 0/0 | 1/0 | 1/1 | (3) | 4/4 | 4/4 | 4/4 | 0/0 | 1/1 | (1) | (1)
Methylmethanoat | -> siehe: Methylformiat
Methyloleat | C19H36O2 | 000112-62-9 |  | — |  | 0/0 | 0/0 | (2) | (3) | (2) | (4) | (2) | (2) | 0/0 | 0/0 | 0/0 | 0/0 | 0/0 | 0/0 | (1) | (1) | (1) | 3/0 | 1/0 | 4/4 | 0/0 | (1) | (1) | (1)
Methyloxiran | -> siehe: Propylenoxid
Methylpent-4-en-2-on, 5- | -> siehe: Mesityloxid
Methylpentan-2-on, 4- | -> siehe: Isobutylmethylketon
Methylphenol | -> siehe: Kresol (-Gemische)
Methylphenylether | -> siehe: Anisol
Methylphenylketon | -> siehe: Acetophenon
Methylpropanol-1, 2- | -> siehe: Isobutanol
Methylpropanol-2, 2- | -> siehe: Butylalkohol, tertiär
Methylpropenoat | -> siehe: Methylacrylat
Methylpropensäure, 2- | -> siehe: Methacrylsäure
Methylpropylketon | C5H10O | 000107-87-9 |  | (F) | X | 1/2 | 2/3 | (2) | 4/4 | (4) | 3/3 | (2) | 2/3 | 4/4 | 4/4 | 4/4 | 0/0 | 4/4 | 1/2 | 1/1 | (1) | (2) | (3) | 4/4 | 4/4 | 0/0 | (1) | (1) | (1)
Methylsalicylat | C8H8O3 | 000119-36-8 |  | Xn, Xi |  | 0/0 | 0/0 | (3) | (3) | 0/0 | 0/0 | (3) | 1/0 | 4/4 | 0/0 | 0/0 | 0/0 | 4/4 | 0/0 | (1) | (1) | (3) | 2/0 | (3) | 4/4 | 0/0 | (2) | (1) | (1) | synthetisches Wintergrünöl/Gaultheriaöl
Methylschwefelsäure | CH4SO4 | 000077-78-1 | 50 % | (C) |  | 0/0 | 1/1 | 4/4 | (4) | (4) | 0/0 | 4/4 | 2/4 | 0/0 | 0/0 | 1/3 | 0/0 | 0/0 | 0/0 | (1) | 1/1 | (2) | 1/0 | 4/4 | 4/4 | 0/0 | (4) | 0/0 | 0/0
Methylschwefelsäure | CH4SO4 | 000077-78-1 | wässrig | (C) |  | 0/0 | 0/0 | 4/4 | (4) | (4) | 0/0 | 4/4 | (2) | 0/0 | 0/0 | 0/0 | 0/0 | 0/0 | 0/0 | (1) | 1/1 | (2) | 1/0 | 4/4 | 4/4 | 0/0 | (4) | 0/0 | 0/0
Milch | — | — |  | — |  | 1/1 | 1/1 | 1/0 | 1/0 | 1/1 | 1/0 | 1/1 | 1/1 | 1/1 | 1/0 | 1/1 | 1/1 | 1/1 | 1/1 | 1/1 | 1/1 | 1/1 | 3/0 | 1/0 | 1/0 | 0/0 | (1) | 1/1 | 1/1
Milchsäure | C3H6O3 | 000050-21-5 | 3 % | ? |  | 1/1 | 1/2 | (3) | 1/2 | 1/0 | 1/2 | 2/4 | 1/2 | 2/2 | 1/1 | 2/3 | 0/0 | 1/1 | 1/1 | 1/1 | 1/1 | 1/1 | 3/4 | 1/1 | (2) | 0/0 | (1) | 1/1 | 1/1 | Lactol
Milchsäure | C3H6O3 | 000050-21-5 | 80 % | C |  | 1/1 | 1/1 | 3/4 | 1/2 | 0/0 | 1/2 | 3/4 | 1/1 | 1/1 | 1/1 | 2/3 | 2/3 | 1/1 | 1/2 | 1/1 | 1/1 | 1/3 | 3/4 | 1/1 | 1/4 | 0/0 | 1/0 | 1/3 | 1/2 | Lactol
Milchsäure | C3H6O3 | 000050-21-5 | 85 % | C |  | 1/1 | 1/1 | 3/4 | 1/2 | 0/0 | 1/2 | 3/4 | 1/2 | 2/2 | 1/1 | 2/3 | 2/3 | 1/1 | 1/2 | 1/1 | 1/1 | 1/3 | 3/4 | 1/1 | 1/4 | 0/0 | 1/0 | 1/3 | 1/2 | Lactol
Milchsäure-ethylester | -> siehe: Ethyllactat
Milchzucker | -> siehe: Lactose
Mineralöl | — | 008012-95-1 |  | (Xn) |  | 1/1 | 2/4 | (1) | 1/2 | 1/1 | 1/2 | 1/1 | 1/3 | 1/1 | 1/1 | 1/2 | 0/0 | 0/0 | 1/1 | 1/1 | 1/1 | 1/1 | 4/4 | 1/1 | 2/2 | 0/0 | 1/1 | 1/1 | 1/1
Mineralwasser | — | — |  | — |  | 1/1 | 1/1 | (1) | 1/0 | 1/1 | 0/0 | 1/1 | 1/1 | 0/0 | 0/0 | 1/1 | 0/0 | 0/0 | 1/1 | 1/1 | 1/1 | 1/1 | 1/1 | 1/1 | 1/1 | 0/0 | (1) | (1) | (1)
Mohrsches Salz | -> siehe: Ammoniumeisen-(II)-sulfat
Molke | — | — |  | — |  | 1/1 | 0/0 | (2) | (1) | (1) | 0/0 | (2) | 1/1 | 0/0 | 0/0 | 0/0 | 0/0 | 0/0 | 1/1 | 1/1 | 1/1 | (1) | (3) | (1) | (2) | 0/0 | (2) | 1/1 | 1/1
Monobrombenzol | -> siehe: Brombenzol
Monochlorbenzol | -> siehe: Chlorbenzol
Monochloressigsäure | -> siehe: Chloressigsäure
Monochloressigsäureethylester | -> siehe: Ethylchloracetat
Monochloressigsäuremethylester | -> siehe: Methylchloracetat
Monoethanolamin | -> siehe: Ethanolamin
Monofluordichlormethan | -> siehe: Dichlorfluormethan
Monokaliumtartrat | -> siehe: Kaliumhydrogentartat
Monopentylphthalat | -> siehe: Phthalsäuremonoamylester
Morpholin | C4H9NO | 000110-91-8 | techn. rein | C, Xn | X | 1/1 | 1/1 | (3) | (3) | 0/0 | 0/0 | (2) | 1/1 | 0/0 | 0/0 | 4/4 | 4/4 | 0/0 | 0/0 | (1) | 1/1 | 1/3 | 3/0 | 2/3 | 4/4 | 0/0 | 1/0 | (1) | (1)
Motorenöl | — | — |  | ? |  | 0/0 | 0/0 | 1/0 | (2) | (1) | 0/0 | 1/1 | 1/3 | 0/0 | 0/0 | 0/0 | 0/0 | 0/0 | 0/0 | (1) | (1) | 1/1 | 4/4 | 1/0 | 1/0 | 0/0 | 1/1 | 1/1 | 1/1
Mowilith D | — | — |  | ? |  | 1/0 | 0/0 | (2) | 0/0 | (2) | 0/0 | (2) | 1/0 | 0/0 | 0/0 | 1/0 | 0/0 | 0/0 | 0/0 | (1) | 1/1 | 1/0 | (2) | (2) | (2) | 0/0 | (2) | (1) | (1) | Polyvinylacetatdispersion; Clariant
Muskat | — | — | gemahlen | ? |  | 0/0 | 0/0 | (2) | 4/4 | (2) | 0/0 | (2) | (2) | 4/4 | 0/0 | 0/0 | 0/0 | 3/3 | 0/0 | (1) | (1) | (2) | (2) | (2) | (2) | 0/0 | (1) | (1) | (1)
Muskatnussöl | — | 008008-45-5 |  | (Xn) |  | 0/0 | 0/0 | (2) | 4/4 | 0/0 | 0/0 | (2) | (2) | 4/4 | 0/0 | 0/0 | 0/0 | 3/4 | 0/0 | (1) | (1) | (2) | (4) | (3) | (3) | 0/0 | (1) | (1) | (1)
Nagellackentferner | — | — |  | ? | (X) | 0/0 | 0/0 | (2) | 4/4 | 0/0 | (4) | (2) | 1/3 | 4/4 | 0/0 | 0/0 | 0/0 | 0/0 | 0/0 | (1) | (1) | (2) | (3) | (3) | 4/4 | 0/0 | (1) | (1) | (1)
Naphtha | — | 008032-32-4 |  | (Xn) |  | 1/3 | 3/4 | 1/0 | (2) | (1) | 1/0 | 1/0 | 1/3 | 3/0 | 1/0 | 1/0 | 4/4 | 0/0 | 0/0 | (1) | 1/1 | 1/1 | 4/4 | 1/1 | 4/4 | 0/0 | 1/1 | 1/1 | 1/1 | Petreoleumbenzin
Naphthalin | C10H8 | 000091-20-3 | 100 % | F, Xn | X | 0/0 | 1/3 | 1/0 | (3) | 0/0 | 0/0 | 1/2 | 1/3 | 3/4 | 1/0 | 4/4 | 4/4 | 1/4 | 0/0 | (1) | 1/1 | 1/3 | 4/4 | 1/1 | 4/4 | 0/0 | 1/1 | 1/1 | 1/1
Naphthalin (in Alkohol) | — | — |  | F, Xn | X | 1/4 | 1/4 | (2) | (3) | 0/0 | 0/0 | 1/2 | 1/3 | 3/4 | 0/0 | 0/0 | 0/0 | 3/4 | 0/0 | (1) | 1/1 | (2) | 4/4 | (3) | (3) | 0/0 | (1) | (1) | (1)
Naphthen | -> siehe: Cyclohexan
Natriumacetat | C2H3NaO2 | 000127-09-3 | jede | — |  | 1/1 | 1/1 | 1/0 | 1/2 | (1) | 1/1 | 1/1 | 1/1 | 2/2 | 1/1 | 2/3 | 3/0 | 1/1 | 1/1 | 1/1 | 1/1 | 1/1 | 1/0 | (3) | 3/3 | 0/0 | 1/1 | 1/1 | 1/1
Natriumaluminiumsulfat | NaAl(SO4)2 | 010102-71-3 |  | ? |  | 1/1 | 1/1 | (3) | (2) | (1) | 0/0 | (3) | 1/1 | 0/0 | 0/0 | 0/0 | 0/0 | 0/0 | 1/1 | 1/1 | 1/1 | 1/1 | 1/0 | (1) | (2) | 0/0 | 1/3 | (1) | (1)
Natriumbenzoat | C7H5NaO2 | 000532-32-1 | 36 % | Xn |  | 1/1 | 1/1 | 1/0 | (2) | (2) | 0/0 | (1) | 1/1 | 0/0 | 0/0 | 0/0 | 0/0 | 0/0 | 1/1 | 1/1 | 1/1 | 1/1 | 1/0 | (1) | 1/1 | 0/0 | (1) | (1) | (1)
Natriumbenzoat | C7H5NaO2 | 000532-32-1 | wässrig | Xn |  | 1/1 | 1/1 | (2) | (2) | (1) | 0/0 | 1/1 | 1/1 | 0/0 | 0/0 | 0/0 | 0/0 | 0/0 | 1/1 | 1/1 | 1/1 | 1/1 | 1/0 | 1/0 | 1/1 | 0/0 | 1/1 | 1/0 | 1/0
Natriumbenzoat | C7H5NaO2 | 000532-32-1 |  | Xn |  | 1/1 | 1/1 | 1/0 | (2) | (1) | 0/0 | 1/1 | 1/1 | 1/1 | 0/0 | 1/3 | 0/0 | 1/1 | 1/1 | 1/1 | 1/1 | 1/1 | 1/0 | 1/0 | 1/1 | 0/0 | 1/1 | 1/0 | 1/0
Natriumbicarbonat | NaHCO3 | 000144-55-8 | wässrig | — |  | 1/1 | 1/1 | 1/0 | 1/0 | 1/0 | 0/0 | 1/1 | 1/1 | 0/0 | 0/0 | 0/0 | 0/0 | 0/0 | 1/1 | 1/1 | 1/1 | 1/1 | 1/1 | 1/1 | 1/1 | 0/0 | 1/1 | 1/1 | 1/1
Natriumbichromat | -> siehe: Natriumdichromat
Natriumbisulfat | NaHSO4 | 007681-38-1 | 10 % | (C) |  | 1/1 | 1/1 | 4/4 | 1/0 | 1/0 | 0/0 | 2/0 | 1/1 | 0/0 | 0/0 | 1/3 | 0/0 | 0/0 | 1/1 | 1/1 | 1/1 | 1/1 | 1/0 | 1/0 | 1/3 | 0/0 | 1/3 | 1/2 | 1/1
Natriumbisulfat | NaHSO4 | 007681-38-1 | jede | (C) |  | 1/1 | 1/1 | 1/0 | 1/0 | 0/0 | 0/0 | (3) | 1/1 | 1/3 | 0/0 | 1/4 | 0/0 | 1/1 | 1/1 | 1/1 | 1/1 | 1/1 | 1/0 | 1/0 | 1/3 | 0/0 | 1/3 | (2) | 1/1
Natriumbisulfit | NaHSO3 | 007631-90-5 | wässrig | Xn |  | 1/1 | 1/1 | 1/0 | (2) | 1/0 | 0/0 | 4/4 | 1/1 | 0/0 | 0/0 | 0/0 | 0/0 | 0/0 | 0/0 | (1) | 1/1 | 1/1 | 1/0 | 1/0 | 1/0 | 0/0 | 1/0 | 1/1 | 1/1
Natriumborat | Na2B4O7 x 10 H2O | 001303-96-4 | gesättigt | Xi |  | 1/1 | 1/1 | 1/0 | 1/0 | (2) | 1/0 | 1/1 | 1/1 | 1/1 | 1/0 | 1/3 | 1/0 | 1/1 | 1/1 | 1/1 | 1/1 | 1/1 | 1/1 | 1/0 | 3/3 | 0/0 | 1/3 | 1/1 | 1/1
Natriumborat | Na2B4O7 x 10 H2O | 001303-96-4 | wässrig | Xi |  | 1/1 | 1/1 | 1/0 | (2) | 1/0 | 0/0 | 1/1 | 1/1 | 0/0 | 0/0 | 0/0 | 0/0 | 0/0 | 1/1 | 1/1 | 1/1 | 1/1 | 1/1 | 1/0 | 1/0 | 0/0 | 1/3 | 1/1 | 1/1
Natriumbromat | NaBrO3 | 007789-38-0 | jede | O, T |  | 1/0 | 1/3 | (3) | (2) | 0/0 | 0/0 | 1/1 | 1/1 | 1/1 | 0/0 | 1/0 | 0/0 | 1/1 | 0/0 | (1) | 1/1 | 1/1 | (2) | (1) | 1/3 | 0/0 | 1/1 | 1/1L | 1/1L
Natriumbromid | NaBr | 007647-15-6 | jede | Xi |  | 1/1 | 1/1 | 1/0 | (2) | (1) | 0/0 | 1/1 | 1/1 | 1/1 | 0/0 | 1/3 | 0/0 | 1/1 | 1/1 | 1/1 | 1/1 | 1/1 | (1) | (1) | 1/3 | 0/0 | 4/4 | 0/0 | 0/0
Natriumcarbonat | Na2CO3 | 000497-19-8 | gesättigt | Xi |  | 1/1 | 1/1 | 1/0 | 1/0 | 0/0 | 1/0 | 1/1 | 1/1 | 1/1 | 1/0 | 1/1 | 1/0 | 1/1 | 1/1 | 1/1 | 1/1 | 1/3 | 1/1 | 1/1 | 1/1 | 0/0 | 3/4 | 1/1 | 1/1
Natriumcarbonat | Na2CO3 | 000497-19-8 | wässrig | Xi |  | 1/1 | 1/1 | 1/0 | 1/0 | 1/0 | 0/0 | 1/1 | 1/1 | 0/0 | 0/0 | 0/0 | 0/0 | 0/0 | 1/1 | 1/1 | 1/1 | 1/3 | 1/1 | 1/1 | 1/1 | 0/0 | 3/4 | 1/1 | 1/1
Natriumcarbonat | Na2CO3 | 000497-19-8 |  | Xi |  | 1/1 | 1/1 | 1/0 | 1/0 | 0/0 | 1/1 | 1/1 | 1/1 | 2/0 | 0/0 | 1/1 | 0/0 | 1/2 | 1/1 | 1/1 | 1/1 | 1/3 | 1/1 | 1/1 | 1/1 | 0/0 | 3/4 | 1/1 | 1/1
Natriumchlorat | NaClO3 | 007775-09-9 | jede | O, Xn |  | 1/1 | 1/0 | 1/0 | 1/0 | 0/0 | 1/0 | 2/0 | 1/1 | 1/0 | 0/0 | 1/3 | 0/0 | 0/0 | 0/0 | 1/1 | 1/1 | 1/1 | 1/0 | 1/1 | 2/3 | 0/0 | 1/0 | 1/1L | 1/1L
Natriumchlorat | NaClO3 | 007775-09-9 | wässrig | O, Xn |  | 0/0 | 0/0 | 3/0 | 1/0 | 1/0 | 0/0 | 2/0 | 1/1 | 0/0 | 0/0 | 0/0 | 0/0 | 0/0 | 0/0 | 1/1 | 1/1 | 1/1 | 1/0 | 1/1 | 3/3 | 0/0 | 1/0 | 1/1L | 1/1L
Natriumchlorid | NaCl | 007647-14-5 | jede | — |  | 1/1 | 1/1 | 1/0 | 1/1 | 1/1 | 1/0 | 1/2 | 1/1 | 1/1 | 1/0 | 1/3 | 1/3 | 1/1 | 1/1 | 1/1 | 1/1 | 1/1 | 1/1 | 1/1 | 1/1 | 0/0 | 3/4 | 1/2 | 1/2
Natriumchlorid | NaCl | 007647-14-5 | wässrig | — |  | 1/1 | 1/1 | 1/1 | 1/1 | 1/1 | 1/1 | 1/2 | 1/1 | 1/1 | 1/1 | 1/1 | 1/1 | 1/1 | 1/1 | 1/1 | 1/1 | 1/1 | 1/1 | 1/1 | 1/1 | 1/1 | 3/4 | 1/2 | 1/2
Natriumchlorit | NaClO2 | 007758-19-2 | verdünnt | (O, Xn) |  | 1/0 | 1/3 | 1/4 | (2) | 0/0 | 0/0 | (2) | 1/3 | 0/0 | 0/0 | 3/0 | 4/4 | 0/0 | 0/0 | (1) | 1/1 | 1/1 | 1/0 | 1/1 | 4/4 | 0/0 | 3/4 | 3/4 | 3/3
Natriumchromat | NaCrO4 | 007775-11-3 | verdünnt | T |  | 1/0 | 1/0 | 1/1 | (2) | 0/0 | 0/0 | (2) | 1/1 | 1/1 | 0/0 | 1/3 | 0/0 | 1/1 | 0/0 | (1) | 1/1 | 1/1 | 1/0 | 1/0 | 1/3 | 0/0 | 1/1 | 1/1 | 1/1
Natriumcyanid | CNNa | 000143-33-9 | gesättigt | T |  | 1/1 | 1/1 | 1/0 | (3) | 0/0 | 0/0 | 3/0 | 1/1 | 0/0 | 0/0 | 0/0 | 0/0 | 0/0 | 0/0 | 1/1 | 1/1 | 1/1 | 1/0 | 1/0 | 3/3 | 0/0 | 4/4 | (2) | (2)
Natriumcyanid | CNNa | 000143-33-9 | wässrig | T |  | 1/1 | 1/1 | 1/0 | (3) | 1/0 | 0/0 | 3/0 | 1/1 | 0/0 | 0/0 | 0/0 | 0/0 | 0/0 | 0/0 | 1/1 | 1/1 | 1/1 | 1/0 | 1/0 | 1/0 | 0/0 | 4/4 | (2) | (2)
Natriumdichromat | Na2Cr2O7 | 010588-01-9 |  | T |  | 0/0 | 1/1 | 1/0 | 1/0 | 3/0 | 1/1 | (3) | 1/1 | 1/1 | 0/0 | 1/0 | 0/0 | 0/0 | 1/1 | (1) | 1/1 | 1/1 | 1/0 | 1/0 | 3/3 | 0/0 | 1/1 | (1) | (1)
Natriumdisulfit | Na2S2O5 | 007681-57-4 | jede | Xn |  | 1/1 | 1/1 | 1/0 | (2) | (2) | 0/0 | 4/4 | 1/1 | 0/0 | 0/0 | 1/3 | 0/0 | 0/0 | 0/0 | (1) | 1/1 | 1/1 | 1/0 | 1/0 | 1/0 | 0/0 | 1/0 | 1/1 | 1/1
Natriumdithionit | Na2S2O4 | 007775-14-6 | 10 % | Xn |  | 1/1 | 0/0 | (2) | (2) | (2) | 0/0 | (2) | 1/1 | 0/0 | 0/0 | 1/3 | 0/0 | 1/1 | 0/0 | (1) | 1/1 | 1/3 | 1/0 | 1/1 | 3/3 | 0/0 | 4/4 | 1/1 | 1/1
Natriumdithionit | Na2S2O4 | 007775-14-6 |  | Xn |  | 1/1 | 0/0 | (2) | (2) | (2) | 0/0 | (2) | 1/1 | 0/0 | 0/0 | 1/3 | 0/0 | 1/1 | 0/0 | (1) | 1/1 | 1/3 | 1/0 | 1/1 | 3/3 | 0/0 | 4/4 | 1/1 | 1/1
Natriumdodecylbenzolsulfonat | C18H29NaSO3 | 025155-30-0 |  | Xn |  | 1/1 | 1/1 | (2) | (2) | 1/0 | 0/0 | 1/1 | 1/1 | 0/0 | 0/0 | 0/0 | 0/0 | 0/0 | 0/0 | (1) | 1/1 | (1) | (1) | (1) | (2) | 0/0 | (2) | (1) | (1)
Natriumeisencyanid | -> siehe: Natriumhexacyanoferrat(II)
Natriumferrocyanid | -> siehe: Natriumhexacyanoferrat(II)
Natriumfluorid | NaF | 007681-49-4 | gesättigt | T |  | 1/1 | 1/1 | 1/0 | (2) | (1) | 1/0 | 1/1 | 1/1 | 1/0 | 0/0 | 1/0 | 1/3 | 1/1 | 0/0 | 1/1 | 1/1 | 1/1 | 1/0 | 1/0 | 1/1 | 0/0 | 1/1 | 0/0 | 0/0
Natriumhexacyanoferrat-(II) | C6FeNa4N6 | 013601-19-9 |  | Xn |  | 1/1 | 1/1 | (1) | (2) | (1) | 0/0 | (2) | 1/1 | 0/0 | 0/0 | 0/0 | 0/0 | 0/0 | 1/1 | 1/1 | 1/1 | (1) | (1) | (1) | (2) | 0/0 | (1) | (1) | (1)
Natriumhexametaphosphat | (NaPO3)6 | 068915-31-1 | gesättigt | — |  | 1/1 | 1/1 | (2) | (2) | (1) | 0/0 | 1/1 | 1/1 | 0/0 | 0/0 | 0/0 | 0/0 | 0/0 | 0/0 | 1/1 | 1/1 | (1) | 1/0 | 1/0 | 1/0 | 0/0 | (3) | 0/0 | 0/0
Natriumhydrogencarbonat | -> siehe: Natriumbicarbonat
Natriumhydrogensulfat | -> siehe: Natriumbisulfat
Natriumhydrogensulfit | -> siehe: Natriumbisulfit
Natriumhydrosulfit | -> siehe: Natriumdithionit
Natriumhydroxid | NaHO | 001310-73-2 | konz. | C |  | 1/1 | 1/1 | 1/3 | 4/4 | 4/4 | 0/0 | (3) | 1/1 | 0/0 | 0/0 | 0/0 | 0/0 | 0/0 | 0/0 | 0/0 | 1/1 | (2) | 1/0 | 4/4 | 3/4 | 0/0 | 4/4 | (2) | (2)
Natriumhydroxid | NaHO | 001310-73-2 | 30 % | C+ |  | 1/1 | 1/1 | 1/0 | 4/4 | 4/4 | 1/0 | 1/3 | 1/1 | 1/0 | 1/0 | 1/3 | 1/3 | 0/0 | 0/0 | 1/1 | 1/1 | (2) | 1/0 | (3) | 2/3 | 0/0 | 4/4 | 1/3 | 1/3
Natriumhydroxid | NaHO | 001310-73-2 | 45 % | C+ |  | 1/1 | 1/1 | 1/0 | 4/4 | 4/4 | 1/0 | 1/3 | 1/1 | 1/1 | 1/0 | 1/3 | 1/3 | 1/1 | 0/0 | 0/0 | 1/1 | (2) | 1/0 | 2/4 | 2/3 | 0/0 | 4/4 | 1/3 | 1/3
Natriumhydroxid | NaHO | 001310-73-2 | 50 % | C+ |  | 1/1 | 1/1 | 1/0 | 4/4 | 4/4 | 1/1 | 1/3 | 1/1 | 2/2 | 1/1 | 1/2 | 0/0 | 0/3 | 1/1 | 1/1 | 1/1 | 3/3 | 1/0 | 3/4 | 3/3 | 0/0 | 4/4 | 1/3 | 1/3
Natriumhydroxid | NaHO | 001310-73-2 | 60 % | C+ |  | 1/1 | 1/1 | 1/0 | 4/4 | 4/4 | 1/0 | (3) | 1/1 | 1/0 | 1/0 | 0/0 | 0/0 | 0/0 | 0/0 | 0/0 | 1/1 | (2) | 1/0 | 3/4 | 2/3 | 0/0 | 4/4 | 1/3 | 1/3
Natriumhydroxid | NaHO | 001310-73-2 | 1 % | Xi |  | 1/1 | 1/1 | 1/0 | 3/4 | (3) | 1/1 | 1/1 | 1/1 | 2/2 | 1/1 | 1/1 | 0/0 | 0/0 | 1/1 | 1/1 | 1/1 | 1/1 | 1/0 | 1/1 | 1/3 | 0/0 | (4) | 1/1 | 1/1
Natriumhypochlorit | NaClO | 007681-52-9 | verdünnt | (O, C) |  | 2/3 | 2/3 | 4/4 | (3) | 3/0 | 1/3 | 4/4 | 2/3 | 1/3 | 1/1 | 1/3 | 1/0 | 1/1 | 0/0 | 1/1 | 1/1 | 1/1 | 3/0 | 1/3 | 4/4 | 0/0 | 4/4 | 3/3L | 2/2L | Javellewasser, neu
Natriumhypochlorit | NaClO | 007681-52-9 | 15 % | O, C |  | 2/3 | 2/3 | 4/4 | 2/3 | (3) | 1/3 | 4/4 | 2/3 | 1/3 | 1/1 | 1/1 | 0/0 | 1/1 | 1/1 | 1/1 | 1/1 | 3/4 | 3/0 | 1/3 | 4/4 | 0/0 | 4/4 | 3/3L | 2/2L | Javellewasser, neu
Natriumhypochlorit | NaClO | 007681-52-9 | gesättigt | O, C |  | 2/3 | 2/3 | 4/4 | 2/3 | (3) | 1/3 | 4/4 | 2/3 | 1/3 | 1/1 | 1/3 | 0/0 | 1/1 | 0/0 | (1) | 1/1 | (3) | 3/0 | 1/3 | 4/4 | 0/0 | 4/4 | 3/3L | 2/2L | Javellewasser, neu
Natriumhypochlorit | NaClO | 007681-52-9 | 12,5 % Cl | O, C |  | 2/3 | 2/3 | 4/4 | 2/3 | (3) | 1/3 | 4/4 | 2/3 | 1/3 | 1/1 | 1/3 | 1/0 | 1/1 | 1/1 | 1/1 | 1/1 | 1/1 | 3/0 | 1/3 | 4/4 | 0/0 | 4/4 | 3/3L | 2/2L | Javellewasser, neu
Natriumhypodisulfit | -> siehe: Natriumdithionit
Natriumjodid | NaJ | 007681-82-5 | jede | Xi |  | 1/1 | 1/1 | (2) | (1) | (1) | 0/0 | 1/1 | 1/0 | 0/0 | 0/0 | 1/3 | 0/0 | 0/0 | 1/1 | 1/1 | 1/1 | 1/3 | (1) | (1) | 1/1 | 0/0 | 1/1 | 3/4 | 3/4
Natriummetaboratperoxid | -> siehe: Natriumperborat
Natriumnitrat | NaNO3 | 007631-99-4 | gesättigt | O, Xn |  | 1/1 | 1/1 | 1/0 | 1/0 | (1) | 1/0 | 1/1 | 1/1 | 1/1 | 1/0 | 1/3 | 1/3 | 1/1 | 1/1 | 1/1 | 1/1 | 1/1 | 1/0 | 1/1 | 2/3 | 0/0 | 1/1 | 1/1 | 1/1
Natriumnitrat | NaNO3 | 007631-99-4 | wässrig | O, Xn |  | 1/1 | 1/1 | 1/0 | 1/0 | 1/0 | 0/0 | 1/1 | 1/1 | 0/0 | 0/0 | 0/0 | 0/0 | 0/0 | 1/1 | 1/1 | 1/1 | 1/1 | 1/0 | 1/1 | 1/0 | 0/0 | 1/1 | 1/1 | 1/1
Natriumnitrit | NaNO2 | 007632-00-0 | gesättigt | O, T |  | 1/1 | 1/1 | 1/0 | (2) | (1) | 1/0 | 1/1 | 1/1 | 1/1 | 0/0 | 1/0 | 1/0 | 1/1 | 0/0 | (1) | 1/1 | 1/1 | 1/0 | 1/1 | 2/3 | 0/0 | 1/0 | 1/1 | 1/1
Natriumnitrit | NaNO2 | 007632-00-0 | wässrig | O, T |  | 1/1 | 1/1 | 1/0 | (2) | 1/0 | 0/0 | 1/1 | 1/1 | 0/0 | 0/0 | 0/0 | 0/0 | 0/0 | 0/0 | (1) | 1/1 | 1/1 | 1/0 | 1/1 | 1/0 | 0/0 | 1/0 | 1/1 | 1/1
Natriumoxalat | C2Na2O4 | 000062-76-0 | gesättigt | Xn |  | 1/1 | 1/1 | (1) | (1) | (1) | 0/0 | 1/1 | 1/1 | 0/0 | 0/0 | 1/3 | 0/0 | 0/0 | 1/1 | 1/1 | 1/1 | 1/3 | (1) | 1/0 | 1/0 | 0/0 | 1/1 | (2) | (2)
Natriumperborat | NaBO2(HO)2 x 3H2O | 013517-20-9 | gesättigt | (O, Xn) |  | 1/1 | 1/1 | 4/4 | (2) | 0/0 | 0/0 | 2/0 | 1/1 | 1/1 | 0/0 | 1/0 | 3/0 | 1/1 | 0/0 | (1) | 1/1 | 1/1 | 1/0 | 1/0 | 3/0 | 0/0 | 1/0 | 1/0 | 1/0
Natriumperborat | NaBO2(HO)2 x 3H2O | 013517-20-9 | wässrig | (O, Xn) |  | 1/1 | 1/1 | 4/4 | (2) | 3/0 | 0/0 | 2/0 | 1/1 | 0/0 | 0/0 | 0/0 | 0/0 | 0/0 | 0/0 | (1) | 1/1 | 1/1 | 1/0 | 1/0 | 3/0 | 0/0 | 1/0 | 1/0 | 1/0
Natriumperchlorat | NaClO4 | 007601-89-0 | gesättigt | O, Xn |  | 1/1 | 1/1 | (2) | (1) | (1) | 0/0 | 1/1 | 1/1 | 0/0 | 0/0 | 1/0 | 0/0 | 0/0 | 0/0 | (1) | 1/1 | 1/1 | 1/0 | 1/0 | (1) | 0/0 | 1/1 | 1/1 | 1/1
Natriumperoxid | Na2O2 | 001313-60-6 | 10 % | O, C+ |  | 0/0 | 1/3 | 4/4 | (3) | (4) | 0/0 | 4/4 | 272 | 0/0 | 0/0 | 1/1 | 0/0 | 0/0 | 0/0 | 0/0 | 1/1 | 1/1 | 1/0 | 1/0 | 3/0 | 0/0 | 4/4 | 1/1 | 1/1
Natriumperoxid | Na2O2 | 001313-60-6 | gesättigt | O, C+ |  | 0/0 | 3/3 | 4/4 | (3) | (4) | 0/0 | 4/4 | 2/2 | 0/0 | 0/0 | 1/0 | 0/0 | 0/0 | 0/0 | 0/0 | 1/1 | 1/1 | 1/0 | 1/0 | (4) | 0/0 | 4/4 | (2) | (2)
Natriumperoxodisulfat | -> siehe: Natriumpersulfat
Natriumpersulfat | Na2S2O8 | 007775-27-1 | gesättigt | O, Xi |  | 1/1 | 0/0 | 4/4 | (2) | 0/0 | 0/0 | (3) | 1/1 | 0/0 | 0/0 | 1/3 | 0/0 | 0/0 | 0/0 | (1) | 1/1 | 1/1 | 1/0 | 1/0 | (3) | 0/0 | 4/4 | 0/0 | 1/0
Natriumphosphat | Na3PO4 x 12H2O | 010101-89-0 | gesättigt | Xi |  | 1/1 | 1/1 | 1/0 | (2) | (1) | 0/0 | 1/1 | 1/1 | 1/1 | 0/0 | 1/3 | 1/3 | 1/1 | 1/1 | 1/1 | 1/1 | 1/1 | 1/1 | 1/1 | 1/1 | 0/0 | 1/1 | 1/1 | 1/1
Natriumphosphat | Na3PO4 x 12H2O | 010101-89-0 | wässrig | Xi |  | 1/1 | 1/1 | 1/0 | (2) | 1/0 | 0/0 | 1/1 | 1/1 | 0/0 | 0/0 | 0/0 | 0/0 | 0/0 | 1/1 | 1/1 | 1/1 | 1/1 | 1/1 | 1/1 | 1/1 | 0/0 | 1/1 | 1/1 | 1/1
Natriumphosphat, sekundär | -> siehe: Dinatriumphosphat
Natriumphosphat, tertiär | -> siehe: Trinatriumphosphat
Natriumphosphat-Dodecahydrat | -> siehe: Natriumphosphat
Natriumpyrosulfit | -> siehe: Natriumdisulfit
Natriumsilicat | Na2Si3O7 | 001344-09-8 | jede | C, Xn |  | 1/1 | 1/1 | 1/0 | 1/0 | 1/0 | 0/0 | (2) | 1/1 | 1/0 | 0/0 | 1/3 | 1/4 | 1/1 | 0/0 | 1/1 | 1/1 | 1/3 | 1/0 | 1/0 | 1/1 | 0/0 | 1/1 | 1/1 | 1/1
Natriumstearat | C18H35NaO2 | 000822-16-2 | wässrig | (Xi) |  | 1/1 | 1/1 | (1) | (2) | (1) | 0/0 | 1/1 | 1/1 | 0/0 | 0/0 | 0/0 | 0/0 | 0/0 | 1/1 | 1/1 | 1/1 | (1) | (2) | (1) | 1/0 | 0/0 | (1) | 1/1 | 1/1
Natriumsulfat | Na2SO4 | 007757-82-6 | gesättigt | — |  | 1/1 | 1/1 | 1/0 | 1/1 | (1) | 0/0 | 1/1 | 1/1 | 1/1 | 1/0 | 1/3 | 1/3 | 1/1 | 1/1 | 1/1 | 1/1 | 1/1 | 1/1 | 1/1 | 2/3 | 0/0 | 1/1 | 1/1 | 1/1
Natriumsulfat | Na2SO4 | 007757-82-6 | wässrig | — |  | 1/1 | 1/1 | 1/0 | 1/1 | (1) | 0/0 | 1/1 | 1/1 | 0/0 | 1/0 | 1/3 | 1/3 | 0/0 | 1/1 | 1/1 | 1/1 | 1/1 | 1/1 | 1/1 | 1/1 | 0/0 | 1/1 | 1/1 | 1/1
Natriumsulfat | Na2SO4 | 007757-82-6 |  | — |  | 1/1 | 1/1 | 1/0 | 1/1 | 1/0 | 0/0 | 1/1 | 1/1 | 0/0 | 0/0 | 0/0 | 0/0 | 0/0 | 1/1 | 1/1 | 1/1 | 1/1 | 1/1 | 1/0 | (1) | 0/0 | 1/1 | 1/1 | 1/1
Natriumsulfid | Na2S | 001313-82-2 | gesättigt | C |  | 1/1 | 1/1 | 1/0 | 3/0 | (1) | 1/0 | 1/1 | 1/1 | 1/1 | 1/0 | 1/3 | 1/3 | 1/1 | 0/0 | 1/1 | 1/1 | 3/3 | 1/0 | 1/1 | 2/3 | 0/0 | 3/4 | (1) | (1)
Natriumsulfid | Na2S | 001313-82-2 | wässrig | C |  | 1/1 | 1/1 | 1/0 | 3/0 | 1/0 | 0/0 | 1/1 | 1/1 | 0/0 | 0/0 | 0/0 | 0/0 | 0/0 | 0/0 | 1/1 | 1/1 | 1/1 | 1/0 | 1/1 | 1/0 | 0/0 | 3/4 | 1/2 | 1/2
Natriumsulfit | Na2SO3 | 007757-83-7 | gesättigt | Xn |  | 1/1 | 1/1 | 1/0 | (2) | (2) | 1/0 | 1/1 | 1/1 | 1/1 | 0/0 | 1/3 | 1/3 | 1/1 | 0/0 | (1) | 1/1 | 1/1 | 1/0 | 1/1 | 2/3 | 0/0 | 1/3 | 1/1 | 1/1
Natriumtetraborat | -> siehe: Natriumborat
Natriumthiosulfat | Na2S2O3 x 5H2O | 010102-17-7 | jede | Xi |  | 1/1 | 1/1 | 1/0 | (2) | (1) | 0/0 | 1/1 | 1/1 | 0/0 | 0/0 | 0/0 | 0/0 | 0/0 | 1/1 | 1/1 | 1/1 | 1/1 | 1/0 | 1/0 | 3/3 | 0/0 | 1/1 | 1/1 | 1/1 | Fixiernatron, "Natriumhyposulfit"
Natriumthiosulfat | Na2S2O3 x 5H2O | 010102-17-7 | gesättigt | Xi |  | 1/1 | 1/1 | 1/0 | (1) | (1) | 0/0 | 1/1 | 1/1 | 1/1 | 0/0 | 1/3 | 1/3 | 1/1 | 0/0 | 1/1 | 1/1 | 1/1 | 1/0 | 1/1 | 2/3 | 0/0 | 1/1 | 1/1 | 1/1 | Fixiernatron, "Natriumhyposulfit"
Natriumthiosulfat | Na2S2O3 x 5H2O | 010102-17-7 | wässrig | Xi |  | 1/1 | 1/1 | 1/0 | (1) | 1/0 | 0/0 | 1/1 | 1/1 | 0/0 | 0/0 | 0/0 | 0/0 | 0/0 | 0/0 | 1/1 | 1/1 | 1/1 | 1/0 | 1/1 | 1/0 | 0/0 | 1/1 | 1/1 | 1/1 | Fixiernatron, "Natriumhyposulfit"
Natriumthiosulfat-5-hydrat | -> siehe: Natriumthiosulfat
Natronbleichlauge | -> siehe: Natriumhypochlorit
Natronlauge | -> siehe: Natriumhydroxid
Natronsalpeter | -> siehe: Natriumnitrat
Natronwasserglas | -> siehe: Natriumsilicat
Nelken | — | — | gemahlen | ? |  | 0/0 | 0/0 | (2) | 4/4 | (1) | 0/0 | (2) | (2) | 4/4 | 0/0 | 0/0 | 0/0 | 4/4 | 0/0 | (1) | 1/1 | (2) | (2) | (2) | (2) | 0/0 | (1) | (1) | (1)
Neon | Ne | 007440-01-9 |  | — |  | 0/0 | 0/0 | 1/0 | (1) | 1/1 | 0/0 | 1/1 | (1) | 0/0 | 0/0 | 0/0 | 0/0 | 0/0 | 1/1 | (1) | 1/1 | 1/1 | 1/1 | 1/1 | 1/0 | 0/0 | 1/1 | 1/1 | 1/1
Netzmittel | — | — | 5 % | ? |  | 1/0 | 0/0 | (2) | (2) | (1) | 0/0 | (2) | 1/1 | 0/0 | 0/0 | 1/3 | 0/0 | 0/0 | 0/0 | (1) | 1/1 | 1/1 | (2) | (2) | (2) | 0/0 | 0/0 | K | K | Tenside
Niacin | -> siehe: Nicotinsäure
Nickel-(II)-chlorid | NiCl2 | 007718-54-9 | gesättigt | T |  | 1/1 | 1/1 | 1/0 | (2) | (1) | 0/0 | 2/0 | 1/1 | 0/0 | 0/0 | 1/1 | 1/1 | 0/0 | 0/0 | 1/1 | 1/1 | 1/1 | 1/0 | 1/0 | 1/0 | 0/0 | 4/4 | 2/0L | 2/0L
Nickel-(II)-chlorid | NiCl2 | 007718-54-9 | wässrig | T |  | 1/1 | 1/1 | (3) | (2) | (1) | 0/0 | 2/0 | 1/1 | 0/0 | 0/0 | 0/0 | 0/0 | 0/0 | 0/0 | 1/1 | 1/1 | 1/1 | 1/0 | 1/0 | 1/0 | 0/0 | 4/4 | 2/0L | 2/0L
Nickelacetat | C4H6NiO4 | 000373-02-4 | wässrig | (T, N) |  | 1/1 | 1/1 | (3) | (2) | (1) | 0/0 | (2) | 1/1 | 0/0 | 0/0 | 0/0 | 0/0 | 0/0 | 0/0 | 1/1 | 1/1 | (1) | 1/0 | (3) | 3/0 | 0/0 | 4/4 | 0/0 | 0/0
Nickelnitrat | Ni(NO3)2 | 013138-45-9 | gesättigt | (O, Xn) |  | 1/1 | 1/1 | (3) | (2) | (1) | 1/0 | (2) | 1/1 | 1/0 | 1/0 | 1/1 | 1/1 | 0/0 | 0/0 | 1/1 | 1/1 | 1/1 | 1/0 | 1/0 | 1/0 | 0/0 | 4/4 | 1/0 | 1/0
Nickelsulfat | NiSO4 | 007786-81-4 | gesättigt | Xn |  | 1/1 | 1/1 | 1/0 | 1/0 | (1) | 1/0 | 2/0 | 1/1 | 1/1 | 0/0 | 1/1 | 1/3 | 1/1 | 0/0 | 1/1 | 1/1 | 1/1 | 1/0 | 1/1 | 1/1 | 0/0 | 4/4 | 1/1 | 1/1
Nickelsulfat | NiSO4 | 007786-81-4 | wässrig | Xn |  | 1/1 | 1/1 | (3) | 1/0 | (1) | 0/0 | 2/0 | 1/1 | 0/0 | 0/0 | 0/0 | 0/0 | 0/0 | 0/0 | 1/1 | 1/1 | 1/1 | 1/0 | 1/1 | 1/1 | 0/0 | 4/4 | 1/1 | 1/1
Nicotin | C10H14N2 | 000054-11-5 |  | T+ |  | 1/0 | 1/0 | (3) | (3) | 0/0 | 0/0 | (2) | 1/0 | 1/0 | 0/0 | 1/0 | 0/0 | 0/0 | 0/0 | (1) | (1) | (2) | 1/0 | 1/0 | 1/1 | 0/0 | (1) | (1) | (1)
Nicotinsäure | C6H5NO2 | 000059-67-6 | verdünnt | Xi |  | 1/1 | 1/1 | (3) | (2) | 0/0 | 0/0 | (3) | 1/0 | 0/0 | 0/0 | 1/1 | 0/0 | 0/0 | 0/0 | 1/1 | (1) | (2) | (2) | (3) | (2) | 0/0 | (3) | 0/0 | 0/0
Nitrobenzoesäure | C7H5NO4 | — |  | (Xn) |  | 1/0 | 1/0 | (3) | (3) | 0/0 | 0/0 | (3) | 1/0 | 0/0 | 0/0 | 1/0 | 0/0 | 0/0 | 0/0 | (1) | (1) | (2) | 3/0 | (3) | (2) | 0/0 | (3) | 0/0 | 0/0 | Isomeres in der Quelle nicht angegeben
Nitrobenzol | C6H5NO2 | 000098-95-3 |  | T |  | 3/4 | 4/4 | 4/4 | 4/4 | 1/0 | 4/4 | 3/0 | 2/4 | 4/4 | 4/4 | 4/4 | 4/4 | 4/4 | 1/2 | 1/1 | 1/1 | 1/1 | 4/4 | 4/4 | 4/4 | 0/0 | (1) | 1/1 | 1/1
Nitroethan | C2H5NO2 | 000079-24-3 |  | Xn | X | 0/0 | 0/0 | (3) | (4) | 0/0 | 0/0 | (3) | (2) | 0/0 | 0/0 | 0/0 | 0/0 | 0/0 | 0/0 | (1) | (1) | (3) | 3/0 | 4/4 | 4/4 | 0/0 | (1) | (1) | (1)
Nitroglycerin | C3H5(NO3)3 | 000055-63-0 | verdünnt | (E, T+) |  | 0/0 | 0/0 | (3) | (3) | 0/0 | 0/0 | (2) | (2) | 0/0 | 0/0 | 3/0 | 4/4 | 0/0 | 0/0 | (1) | 1/0 | (3) | 1/0 | 1/0 | 4/4 | 0/0 | 0/0 | 0/0 | 0/0
Nitroglycol | C2H4(NO3)2 | 000628-96-6 | verdünnt | (E, T+) |  | 0/0 | 0/0 | (3) | (3) | 0/0 | 0/0 | (2) | (2) | 0/0 | 0/0 | 4/4 | 4/4 | 0/0 | 0/0 | (1) | (1) | (3) | 1/0 | 1/0 | 4/4 | 0/0 | 0/0 | (1) | (1)
Nitropropan | C3H7NO2 | — |  | (T) |  | 0/0 | 0/0 | (3) | (4) | 0/0 | 0/0 | (3) | (2) | 0/0 | 0/0 | 0/0 | 0/0 | 0/0 | 0/0 | (1) | (1) | (3) | 3/0 | 4/4 | 4/4 | 0/0 | (1) | (1) | (1) | Isomeres in der Quelle nicht angegeben
Nitrose Gase | — | — | verdünnt | T |  | 1/1 | 0/0 | 3/0 | 4/4 | 0/0 | 0/0 | 4/4 | 1/4 | 0/0 | 0/0 | 1/3 | 0/0 | 0/0 | 0/0 | (1) | 1/1 | 1/1 | 3/0 | 3/0 | 4/4 | 0/0 | (2) | (1) | (1) | Stickstoffmonoxid + Stickstoffdioxid
Nitrotoluole | C7H7NO2 | 001321-12-6 | techn. rein | T |  | 1/3 | 1/3 | 4/4 | 4/4 | 1/0 | (4) | 3/0 | 1/3 | 4/4 | 0/0 | 4/4 | 4/4 | 0/0 | 0/0 | (1) | 1/1 | 1/1 | 4/4 | 4/4 | 4/4 | 0/0 | (1) | 1/1 | 1/1
Nitroverdünnung | — | — |  | ? | X | 0/0 | 0/0 | 3/0 | (4) | 0/0 | (4) | (3) | (3) | 4/4 | 0/0 | 0/0 | 0/0 | 0/0 | 0/0 | (1) | (1) | (3) | (3) | (4) | 4/4 | 0/0 | (1) | (1) | (1) | Lösemittelgemisch
Nonanol | C9H20O | 000143-08-8 | 100 % | Xn, Xi |  | 0/0 | 1/1 | (2) | (2) | (1) | 0/0 | (1) | 1/1 | 1/0 | 0/0 | 0/0 | 0/0 | 1/1 | 0/0 | (1) | (1) | (1) | 1/0 | 1/0 | 3/3 | 0/0 | (1) | (1) | (1)
Nonylalkohol | -> siehe: Nonanol
Obstpulp | — | — |  | — |  | 1/1 | 1/1 | (2) | 1/1 | 1/1 | 0/0 | 1/1 | 1/1 | 0/0 | 0/0 | 1/0 | 0/0 | 0/0 | 1/1 | 1/1 | 1/1 | 1/1 | 1/0 | 1/0 | 1/1 | 0/0 | (2) | 1/1 | 1/1
Obstwein | — | — |  | — |  | 1/1 | 1/1 | (2) | (1) | 1/1 | 0/0 | 1/1 | 1/0 | 0/0 | 0/0 | 1/0 | 0/0 | 0/0 | 1/1 | 1/1 | (1) | 1/1 | 1/0 | (1) | 1/0 | 0/0 | (2) | 1/1 | 1/1
Octadec-9-ensäure, cis- | -> siehe: Ölsäure
Octadecansäure | -> siehe: Stearinsäure
Octafluor-cyclobutan | C4F8 | 000115-25-3 |  | ? |  | 0/0 | 0/0 | 1/0 | (3) | 0/0 | 0/0 | 1/0 | (3) | 0/0 | 0/0 | 0/0 | 0/0 | 0/0 | 0/0 | 0/0 | (1) | 0/0 | 1/0 | 3/0 | 1/0 | 0/0 | (3) | 0/0 | 0/0
Octal | -> siehe: Diisooctylphthalat
Octan, n- | C8H18 | 000111-65-9 |  | F, Xn | X | 1/1 | 1/1 | 1/0 | 2/3 | (1) | 1/1 | 1/0 | 1/1 | 4/4 | 2/3 | 3/4 | 3/3 | 1/1 | 1/1 | 1/1 | (1) | (1) | 4/4 | 1/0 | 3/3 | 0/0 | 1/1 | 1/1 | 1/1
Octanol, 1- | -> siehe: Octylalkohol, -n
Octylalkohol, -n | C8H18O | 000111-87-5 |  | Xi |  | 0/0 | 0/0 | (2) | (2) | (1) | 0/0 | (2) | (2) | 0/0 | 0/0 | 0/0 | 0/0 | 1/1 | 0/0 | (1) | (1) | (1) | 1/0 | 1/0 | 3/3 | 0/0 | (1) | (1) | (1)
Octylkresol | C15H24O | — | 100 % | ? |  | 3/0 | 3/0 | (3) | (4) | 0/0 | 0/0 | (3) | 3/0 | 0/0 | 0/0 | 0/0 | 0/0 | 0/0 | 0/0 | (1) | (1) | (2) | 4/4 | 3/0 | 3/0 | 0/0 | (1) | (1) | (1) | Isomeres in der Quelle nicht angegeben
Öle und Fette, pflanzlich | — | — |  | — |  | 1/3 | 1/3 | (2) | (2) | 1/0 | 0/0 | (2) | 1/3 | 3/0 | 0/0 | 1/1 | 3/3 | 0/0 | 0/0 | (1) | 1/1 | 1/1 | 4/4 | 1/1 | (2) | 0/0 | (1) | 1/1 | 1/1
Öle, ätherisch | — | — |  | ? |  | 4/4 | 3/4 | (2) | (3) | 0/0 | 0/0 | (2) | 3/4 | 0/0 | 0/0 | 0/0 | 0/0 | 0/0 | 0/0 | (1) | (1) | (3) | 4/4 | (1-3) | (3) | 0/0 | 1/1 | (1) | (1)
Olein | -> siehe: Ölsäure
Oleum | H2SO4 x SO3 | 008014-95-7 | 10 % SO3 | C+ |  | 4/4 | 4/4 | 4/4 | 4/4 | 4/4 | 4/4 | 4/4 | 4/4 | 4/4 | 4/4 | 4/4 | 4/4 | 0/0 | 0/0 | 1/0 | 1/0 | 4/4 | 4/4 | 1/0 | 4/4 | 0/0 | 1/3 | 1/2 | 1/1 | rauchende Schwefelsäure
Oleumdämpfe | — | — | gering | ? |  | 4/4 | 0/0 | 4/4 | (3) | 0/0 | 0/0 | 4/4 | 4/4 | 0/0 | 0/0 | 1/0 | 0/0 | 0/0 | 0/0 | (1) | (1) | 1/0 | (3) | 1/0 | (3) | 0/0 | (3) | (1) | (1) | Schwefeltrioxid
Olivenöl | — | 008001-25-0 |  | — |  | 1/3 | 0/0 | (2) | (2) | 1/0 | 0/0 | 1/1 | 1/1 | 1/1 | 0/0 | 1/1 | 0/0 | 1/1 | 0/0 | (1) | 1/1 | 1/1 | 4/4 | 1/1 | 1/1 | 0/0 | 1/1 | 1/1 | 1/1
Ölsäure | C18H34O2 | 000112-80-1 | techn. rein | Xi |  | 1/3 | 1/3 | 1/0 | 1/0 | 1/0 | 0/0 | 2/0 | 1/3 | 1/3 | 0/0 | 1/1 | 0/0 | 1/3 | 0/0 | (1) | 1/1 | 1/1 | 4/4 | 2/2 | 3/0 | 0/0 | 1/1 | 1/1 | 1/1
Ölsäuremethoxyethylester | -> siehe: Methoxyethyloleat
Ölsäuremethylester | -> siehe: Methyloleat
Orangensaft | -> siehe: Apfelsinensaft
Orangenschalenöl | -> siehe: Apfelsinenschalenöl
Ortho-Kieselsäuretetraethylester | -> siehe: Tetraethylorthosilicat
Orthophosphorsäure | -> siehe: Phosphorsäure
Oxabutylacetat | -> siehe: Methylglycolacetat
Oxalsäure | C2H2O4 x 2H2O | 000144-62-7 | wässrig | Xn |  | 1/1 | 1/1 | 4/4 | (2) | (2) | 0/0 | 4/4 | 1/1 | 0/0 | 0/0 | 0/0 | 0/0 | 0/0 | 1/1 | 1/1 | 1/1 | (2) | 1/0 | 1/1 | 3/3 | 0/0 | 1/0 | 2/3 | 1/3
Oxalsäure | C2H2O4 x 2H2O | 000144-62-7 |  | Xn |  | 1/1 | 1/1 | 3/4 | 1/0 | 0/0 | 1/1 | 4/4 | 1/1 | 1/1 | 1/0 | 1/1 | 1/1 | 1/1 | 1/1 | 1/1 | 1/1 | 1/3 | 1/0 | 1/1 | 3/3 | 0/0 | 1/0 | 2/3 | 1/3
Oxalsäure Natriumsalz | -> siehe: Natriumoxalat
Oxalsäure-Ammoniumsalz | -> siehe: Ammoniumoxalat
Oxiran | -> siehe: Ethylenoxid
Oxolan | -> siehe: Tetrahydrofuran
Oxydiessigsäure | -> siehe: Diglycolsäure
Oxymethylfurfurol, 5- | C6H6O3 | 000067-47-0 |  | Xi |  | 0/0 | 0/0 | (3) | (3) | 0/0 | 0/0 | (2) | (2) | 0/0 | 0/0 | 0/0 | 0/0 | 4/4 | 0/0 | (1) | (1) | (3) | (3) | (3) | 4/4 | 0/0 | (1) | (1) | (1)
Ozon | O3 | 010028-15-6 |  | (O, T) |  | 3/4 | 3/4 | 4/4 | 1/2 | 0/0 | 1/1 | 4/4 | 3/4 | 2/2 | 1/1 | 1/2 | 0/0 | 1/1 | 1/1 | 1/1 | (1) | 1/3 | 1/0 | 1/0 | 4/4 | 0/0 | (2) | 0/0 | 0/0
Ozon-Luft-Gemisch | — | — |  | (O, T) |  | 0/0 | 0/0 | 4/4 | (2) | 0/0 | 0/0 | 4/4 | 3/4 | 0/0 | 0/0 | 0/0 | 0/0 | 0/0 | 1/1 | 1/1 | (1) | (2) | 1/0 | 1/0 | 4/4 | 0/0 | (2) | 0/0 | 0/0
Palmitinsäure | C16H32O2 | 000057-10-3 | techn. rein | Xi |  | 3/3 | 2/2 | 1/1 | (2) | 1/0 | 0/0 | 1/0 | 3/4 | 1/1 | 0/0 | 1/1 | 3/0 | 1/1 | 0/0 | (1) | 1/1 | 1/1 | 4/4 | 1/1 | 3/3 | 0/0 | 1/1 | 1/1 | 1/1
Palmitylalkohol | -> siehe: Cetylalkohol
Palmkernöl | — | 008023-79-8 |  | — |  | 0/0 | 0/0 | 1/0 | (2) | 1/0 | 0/0 | (2) | 1/3 | 1/1 | 0/0 | 0/0 | 0/0 | 0/0 | 0/0 | (1) | 1/1 | 1/1 | 4/4 | 1/0 | 1/1 | 0/0 | (1) | 1/1 | 1/1
Palmöl | — | 008002-75-3 |  | — |  | 1/3 | 0/0 | 1/0 | (2) | 1/0 | 0/0 | (2) | 1/3 | 0/0 | 0/0 | 1/0 | 0/0 | 1/1 | 0/0 | (1) | 1/1 | 1/1 | 4/4 | 1/0 | 1/1 | 0/0 | (1) | 1/1 | 1/1
Paraffine | CnH2n+2 | — | 100 % | ? |  | 1/0 | 1/1 | 1/0 | 1/0 | 1/0 | 1/0 | 1/1 | 1/1 | 1/0 | 1/0 | 1/0 | 1/0 | 0/0 | 0/0 | (1) | 1/1 | (1) | 4/4 | 1/0 | 1/3 | 0/0 | 1/1 | 1/1 | 1/1
Paraffinemulsion | — | — |  | ? |  | 1/3 | 0/0 | 1/0 | (2) | (2) | 0/0 | (2) | 1/3 | 0/0 | 0/0 | 1/0 | 0/0 | 0/0 | 0/0 | (1) | 1/1 | 1/1 | (4) | 1/0 | 1/1 | 0/0 | (2) | (1) | (1)
Paraffinwachs | — | 008002-74-2 | geschmolzen | (—) |  | 0 | 0 | 0 | (2) | 0 | 0 | (2) | (2) | 0 | 0 | 0 | 0 | 0 | 0 | (1) | 1 | 0 | 4 | (2) | 1 | 0 | 1 | 1 | 1
Paraform | -> siehe: Paraformaldehyd
Paraformaldehyd | (CH2O)nH2O | 030525-89-4 |  | F, T | X | 0/0 | 0/0 | 0/0 | (2) | 1/0 | 0/0 | (2) | 1/0 | 0/0 | 0/0 | 0/0 | 0/0 | 0/0 | 0/0 | (1) | (1) | (2) | 3/0 | 1/0 | 3/3 | 0/0 | (1) | (1) | (1)
Parfüms | — | — |  | ? |  | 3/0 | 3/0 | 1/0 | (3) | 1/0 | 0/0 | (2) | 1/0 | 4/4 | 0/0 | 1/0 | 3/0 | 0/0 | 0/0 | (1) | (1) | (1) | (3) | (2) | (3) | 0/0 | (1) | (1) | (1)
Pectin | — | 009000-69-5 | wässrig | — |  | 1/1 | 1/1 | 1/1 | 1/1 | 1/1 | 1/1 | 1/1 | 1/1 | 1/1 | 1/1 | 1/1 | 1/1 | 1/1 | 1/1 | 1/1 | 1/1 | 1/1 | 1/1 | 1/1 | 1/1 | 1/1 | (1) | 1/1 | 1/1 | Pektin
Pectin | — | 009000-69-5 |  | — |  | 1/1 | 1/1 | 1/1 | 1/1 | 1/1 | 1/1 | 1/1 | 1/1 | 1/1 | 1/1 | 1/1 | 1/1 | 1/1 | 1/1 | 1/1 | 1/1 | 1/1 | 1/1 | 1/1 | 1/1 | 1/1 | (1) | 1/1 | 1/1 | Pektin
Penicillin | — | — |  | Xn |  | (1) | (1) | (2) | (1) | (1) | 0/0 | (1) | (2) | 0/0 | 0/0 | 0/0 | 0/0 | 1/1 | (1) | 1/1 | (1) | (1) | (2) | (1) | (2) | 0/0 | (1) | (1) | (1) | Antibiotikum
Pentachlordiphenyl | C12H5Cl5 | — |  | Xn |  | 0/0 | 0/0 | 1/0 | (3) | 0/0 | 0/0 | (2) | 4/4 | 0/0 | 0/0 | 0/0 | 0/0 | 0/0 | 0/0 | 0/0 | (1) | (2) | 4/4 | 3/0 | 4/4 | 0/0 | (1) | 0/0 | 0/0 | ein PCB
Pentamethylenimin | -> siehe: Piperidin
Pentan | C5H12 | 000109-66-0 |  | F | X | 1/3 | 1/3 | 1/0 | 1/0 | 1/1 | (3) | 1/0 | (3) | 3/0 | 0/0 | 0/0 | 0/0 | 1/0 | 0/0 | (1) | (1) | (1) | 4/4 | 1/0 | 1/2 | 0/0 | 1/1 | 1/1 | 1/1
Pentanon, 2- | -> siehe: Methylpropylketon
Pentanon, 3- | -> siehe: Diethylketon
Pentanthiol, 1- | C5H12S | 000110-66-7 |  | Xn | X | 0/0 | 0/0 | (2) | (3) | 0/0 | (4) | (2) | (2) | 0/0 | 0/0 | 0/0 | 0/0 | 4/4 | 0/0 | (1) | (1) | (2) | 4/4 | (3) | (4) | 0/0 | (2) | (1) | (1)
Pentylacetat, n- | -> siehe: Amylacetat, n-
Pentylalkohol | -> siehe: Amylalkohol, n-
Pentylchlorid | -> siehe: Amylchlorid
Pentylzimtaldehyd, a- | -> siehe: Amylzimtaldehyd
Perchlorbutadien | -> siehe: Hexachlorbutadien
Perchlorethen | -> siehe: Perchlorethylen
Perchlorethylen (PER) | C2Cl4 | 000127-18-4 |  | Xn |  | 4/4 | 4/4 | 4/4 | 4/4 | 3/4 | 4/4 | 1/3 | 4/4 | 4/4 | 4/4 | 4/4 | 4/4 | 3/3 | 1/1 | 1/1 | 1/1 | 1/1 | 4/4 | 2/3 | 4/4 | 0/0 | (3) | 0/0 | 0/0
Perchlorsäure | HClO4 | 007601-90-3 | 70 % | E, O, C+ |  | 2/4 | 3/4 | 4/4 | 4/4 | (4) | 2/4 | 4/4 | 4/4 | 2/3 | 4/4 | 3/4 | 4/4 | 0/0 | 1/2 | 1/1 | 1/1 | 1/1 | 3/0 | 1/1 | 4/4 | 0/0 | 4/4 | 0/0 | 0/0
Perchlorsäure | HClO4 | 007601-90-3 | 20 % | Xi |  | 0/0 | 1/3 | 4/4 | 3/0 | 0/0 | 0/0 | 4/4 | 1/3 | 0/0 | 0/0 | 1/3 | 3/0 | 0/0 | 0/0 | 1/1 | 1/1 | 1/1 | 2/0 | 1/1 | 4/4 | 0/0 | 4/4 | 0/0 | 0/0
Perfluorpropan | C3F8 | 000076-19-7 |  | ? |  | 0/0 | 0/0 | 1/0 | (3) | 0/0 | 0/0 | 1/0 | (3) | 0/0 | 0/0 | 0/0 | 0/0 | 0/0 | 0/0 | 0/0 | (1) | 0/0 | 1/0 | 1/0 | 1/0 | 0/0 | (3) | 0/0 | 0/0
Perhydrol | -> siehe: Wasserstoffperoxid 30 %
Petrolatum | -> siehe: Vaseline
Petrolether | — | 008032-32-4 | techn. rein | (F, Xn) | X | 1/3 | 1/3 | 1/0 | 3/0 | 1/0 | 1/0 | 1/1 | 1/3 | 4/4 | 1/0 | 1/1 | 3/3 | 3/3 | 0/0 | (1) | 1/1 | 1/1 | 4/4 | 1/0 | 1/3 | 0/0 | 1/1 | 1/1 | 1/1
Petroleum | — | — | techn. rein | Xn, N | X | 1/3 | 3/4 | 1/0 | 3/0 | (1) | 0/0 | 1/1 | 1/3 | 4/4 | 1/0 | 1/0 | 3/0 | 3/4 | 0/0 | (1) | 1/1 | 1/1 | 4/4 | 1/0 | 1/1 | 0/0 | 1/1 | 1/1 | 1/1
Pfeffer | — | — | gemahlen | ? |  | 0/0 | 0/0 | (2) | 1/0 | (1) | 0/0 | (2) | (2) | 4/4 | 0/0 | 0/0 | 0/0 | 0/0 | 0/0 | (1) | (1) | (1) | (2) | (2) | (2) | 0/0 | (1) | (1) | (1)
Pflanzliche Öle | — | — |  | — |  | 0/0 | 0/0 | 0/0 | (2) | 1/0 | 0/0 | (2) | 1/3 | 0/0 | 0/0 | 0/0 | 0/0 | 0/0 | 0/0 | (1) | 1/1 | 1/1 | 4/4 | 1/0 | 1/0 | 0/0 | (1) | 1/1 | 1/1
Phenacetin | C10H13NO2 | 000062-44-2 |  | Xn |  | 0/0 | 0/0 | 0/0 | 0/0 | 0/0 | 0/0 | (2) | (2) | 0/0 | 0/0 | 0/0 | 0/0 | 1/1 | 0/0 | (1) | (1) | (1) | (2) | (2) | (2) | 0/0 | (2) | (1) | (1)
Phenetol | -> siehe: Phenylethylether
Phenol | C6H6O | 000108-95-2 | 10 % | T |  | 1/1 | 1/1 | 4/4 | 4/4 | 4/4 | 1/0 | 4/4 | 1/1 | 4/4 | 4/4 | 1/3 | 3/3 | 3/3 | 0/0 | 1/0 | 1/1 | 1/1 | 4/4 | 2/3 | 4/4 | 0/0 | 1/1 | 1/2 | 1/1
Phenol | C6H6O | 000108-95-2 | 100 % | T, C |  | 2/3 | 3/3 | 4/4 | 4/4 | 4/4 | 1/1 | 4/4 | 1/2 | 4/4 | 3/3 | 4/4 | 3/0 | 4/4 | 1/1 | 1/1 | 1/1 | 1/1 | 4/4 | 3/0 | 4/4 | 0/0 | 1/1 | 1/2 | 1/1
Phenolharzformmasse | — | — |  | ? |  | 1/1 | 1/1 | (3) | (3) | 0/0 | 0/0 | (3) | 1/1 | 0/0 | 0/0 | 0/0 | 0/0 | 0/0 | 0/0 | (1) | (1) | (1) | (4) | (3) | (3) | 0/0 | (2) | (1) | (1)
Phenyethylen | -> siehe: Styrol
Phenyl-2-propenal, trans-3- | -> siehe: Zimtaldehyd
Phenylamin | -> siehe: Anilin
Phenylanilin, N- | -> siehe: Diphenylamin
Phenylbromid | -> siehe: Brombenzol
Phenylcarbinol | -> siehe: Benzylalkohol
Phenylchlorid | -> siehe: Chlorbenzol
Phenylethanol | C8H10O | 000060-12-8 |  | Xn |  | 0/0 | 0/0 | 3/0 | 4/4 | 0/0 | 0/0 | (2) | 1/0 | 0/0 | 0/0 | 0/0 | 0/0 | 4/4 | 0/0 | (1) | (1) | (2) | (3) | (2) | 4/4 | 0/0 | (1) | (1) | (1)
Phenylether | -> siehe: Diphenylether
Phenylethylalkohol | -> siehe: Phenylethanol
Phenylethylether | C8H10O | 000103-73-1 |  | ? |  | 0/0 | 0/0 | (2) | (4) | 0/0 | (3) | (2) | (3) | 0/0 | 0/0 | 0/0 | 0/0 | 0/0 | 0/0 | (1) | (1) | (2) | 4/4 | 4/4 | 4/4 | 0/0 | (1) | (1) | (1)
Phenylhydrazin | C6H8N2 | 000100-63-0 | techn. rein | T |  | 3/0 | 0/0 | (3) | (3) | 0/0 | 0/0 | (2) | 3/4 | 0/0 | 0/0 | 4/4 | 0/0 | 0/0 | 0/0 | (1) | 1/1 | 1/1 | 4/4 | 1/3 | 4/4 | 0/0 | (2) | 0/0 | 0/0
Phenylhydrazinchlorhydrat | -> siehe: Phenylhydrazin-HCl
Phenylhydrazin-HCl | C6H8N2-HCl | 000059-88-1 |  | T |  | 0/0 | 0/0 | (3) | (2) | 0/0 | 0/0 | (3) | 1/3 | 0/0 | 0/0 | 3/0 | 0/0 | 0/0 | 0/0 | (1) | 1/1 | 1/1 | (3) | 1/3 | 1/3 | 0/0 | (4) | (4L) | (4L)
Phenylpropan | -> siehe: Cumol
Phenylsulfonat | — | 70528-83-5 |  | ? |  | 0/0 | 1/1 | 0/0 | 0/0 | 0/0 | 0/0 | 0/0 | 1/1 | 0/0 | 0/0 | 0/0 | 0/0 | 0/0 | 0/0 | (1) | (1) | 0/0 | 0/0 | 0/0 | 0/0 | 0/0 | 0/0 | 0/0 | 0/0
Phenylsulfonsäure | -> siehe: Benzolsulfonsäure
Phosgen | COCl2 | 000075-44-5 | flüssig | T+, C |  | 0/0 | 0/0 | 1/0 | (3) | 0/0 | 0/0 | (2) | 0/0 | 0/0 | 0/0 | 0/0 | 0/0 | 0/0 | 0/0 | (1) | 1/1 | (3) | (3) | 1/0 | 3/0 | 0/0 | (3) | 3/4 | 3/4
Phosgen | COCl2 | 000075-44-5 | gasförmig | T+, C |  | 0/0 | 3/0 | 1/0 | (3) | 0/0 | 0/0 | (2) | 3/4 | 0/0 | 0/0 | 4/4 | 0/0 | 0/0 | 0/0 | (1) | 1/1 | (3) | (3) | (3) | 3/0 | 0/0 | (3) | 3/4 | 3/4
Phosphate | — | — | wässrig | ? |  | 1/1 | 1/1 | 0/0 | 0/0 | (1) | 0/0 | (2) | 3/4 | 0/0 | 0/0 | 0/0 | 0/0 | 0/0 | 0/0 | 1/1 | 1/1 | (1) | (1) | (1) | (2) | 0/0 | 0/0 | (1) | (1) | Salze der Phosphorsäure
Phosphin | PH3 | 007803-51-2 | konz. | F+, T+ | X | 0/0 | 0/0 | 1/0 | (3) | 0/0 | 0/0 | 1/0 | (3) | 0/0 | 0/0 | 1/0 | 0/0 | 0/0 | 0/0 | 0/0 | 1/0 | 1/1 | 1/0 | 1/0 | 4/4 | 0/0 | (1) | 0/0 | 0/0
Phosphor-(III)-chlorid | -> siehe: Phosphortrichlorid
Phosphoroxychlorid | PCl3O | 010025-87-3 | 100 % | T, C |  | 0/0 | 1/0 | 4/4 | 4/4 | 0/0 | 0/0 | 4/4 | 1/3 | 0/0 | 0/0 | 4/4 | 4/4 | 0/0 | 0/0 | 0/0 | 1/1 | (2) | 1/0 | 1/1 | 4/4 | 0/0 | 1/3 | 1/3L | 1/3L
Phosphoroxychlorid | PCl3O | 010025-87-3 |  | T, C |  | 0/0 | 1/0 | 4/4 | 4/4 | 0/0 | 0/0 | 4/4 | 1/3 | 0/0 | 0/0 | 4/4 | 4/4 | 0/0 | 0/0 | 0/0 | 1/1 | (2) | 1/0 | 1/1 | 4/4 | 0/0 | 1/3 | 1/3L | 1/3L
Phosphorpentachlorid | PCl5 | 010026-13-8 |  | T+, C |  | 0/0 | 1/0 | 4/4 | 4/4 | 0/0 | 0/0 | 4/4 | 1/1 | 0/0 | 0/0 | 4/4 | 4/4 | 0/0 | 0/0 | 0/0 | 1/1 | 1/1 | (3) | (3) | 4/4 | 0/0 | 1/1 | 1/3L | 1/3L
Phosphorpentoxid | P4O10 | 001314-56-3 | techn. rein | C |  | 1/0 | 0/0 | (4) | (3) | 0/0 | 0/0 | 4/4 | 1/0 | 0/0 | 0/0 | 1/0 | 0/0 | 0/0 | 0/0 | (1) | 1/0 | 1/1 | (3) | (2) | 3/4 | 0/0 | 1/1 | 1/0 | 1/0
Phosphorperchlorid | -> siehe: Phosphorpentachlorid
Phosphorsäure | H3PO4 | 007664-38-2 | 30 % | C |  | 1/1 | 1/1 | 4/4 | 1/0 | 0/0 | 0/0 | 4/4 | 1/1 | 1/1 | 0/0 | 0/0 | 0/0 | 1/1 | 0/0 | 1/1 | 1/1 | 1/1 | 1/0 | 1/1 | 3/3 | 0/0 | 4/4 | 1/3 | 1/2
Phosphorsäure | H3PO4 | 007664-38-2 | 85 % | C |  | 1/1 | 1/1 | 4/4 | 1/2 | 0/0 | 1/2 | 4/4 | 1/2 | 1/2 | 1/1 | 1/2 | 1/1 | 1/2 | 1/1 | 1/1 | 1/1 | 1/1 | 3/0 | 1/1 | 4/4 | 0/0 | 4/4 | 2/4 | 1/3
Phosphorsäure | H3PO4 | 007664-38-2 | 1-5 % | Xi |  | 1/1 | 1/1 | (3) | 1/1 | 1/0 | 1/1 | 3/4 | 1/1 | 2/2 | 1/1 | 1/1 | 0/0 | 1/1 | 1/1 | 1/1 | 1/1 | 1/1 | 1/0 | 1/1 | 2/3 | 0/0 | (4) | 1/1 | 1/1
Phosphorsäure | H3PO4 | 007664-38-2 | 20% | Xi |  | 1/1 | 1/1 | 4/4 | (2) | 0/0 | 0/0 | 4/4 | 1/1 | 0/0 | 0/0 | 0/0 | 0/0 | 0/0 | 0/0 | 1/1 | 1/1 | 1/1 | 1/0 | 1/1 | 3/3 | 0/0 | 4/4 | 1/3 | 1/2
Phosphorsäureanhydrid | -> siehe: Phosphorpentoxid
Phosphorsäurechlorid | -> siehe: Phosphorpentachlorid
Phosphorsäuretritolyester | -> siehe: Trikresylphosphat
Phosphortrichlorid | PCl3 | 007719-12-2 |  | T, C |  | 3/3 | 3/3 | 4/4 | 4/4 | 0/0 | 0/0 | 4/4 | 1/3 | 0/0 | 0/0 | 4/4 | 4/4 | 0/0 | 0/0 | 1/0 | 1/1 | 1/1 | 1/0 | 3/4 | 4/4 | 0/0 | 1/1 | 0/0 | 0/0
Phosphorwasserstoff | -> siehe: Phosphin
Phosphorylchlorid | -> siehe: Phosphoroxychlorid
Phthalsäure | C8H6O4 | 000088-99-3 | gesättigt | Xi |  | 1/1 | 1/1 | 3/3 | (3) | 1/0 | 0/0 | 1/0 | 1/1 | 1/0 | 0/0 | 1/4 | 0/0 | 1/1 | 0/0 | 1/1 | 1/1 | 1/1 | 1/0 | 2/3 | 4/4 | 0/0 | 1/1 | 1/1 | 1/1
Phthalsäureamylester | C18H26O4 | 000131-18-0 | 100 % | (T) |  | 0/0 | 1/3 | (1) | (4) | 0/0 | 0/0 | (2) | (2) | 4/4 | 0/0 | 0/0 | 0/0 | 0/0 | 0/0 | (1) | (1) | (2) | 3/0 | 3/0 | 4/4 | 0/0 | (1) | (1) | (1)
Phthalsäuredibutylester | -> siehe: Dibutylphthalat
Phthalsäuredicyclohexylester | -> siehe: Dicyclohexylphthalat
Phthalsäuredimethylester | -> siehe: Dimethylphthalat
Phthalsäuredinonylester | -> siehe: Dinonylphthalat
Phthalsäuremonoamylester | C13H16O4 | ?? |  | (Xn) |  | 0/0 | 0/0 | (3) | (3) | 0/0 | 0/0 | (3) | (2) | 0/0 | 0/0 | 0/0 | 0/0 | 4/4 | 0/0 | (1) | (1) | (2) | (2) | (2) | (3) | 0/0 | (1) | (1) | (1)
Pikrinsäure | C6H3N3O7 | 000088-89-1 | 1 % wässrig | T |  | 1/0 | 1/0 | 3/0 | (3) | 0/0 | 0/0 | (3) | 1/1 | 0/0 | 0/0 | 1/0 | 4/4 | 0/0 | 0/0 | 1/0 | 1/0 | 1/1 | 3/0 | 1/0 | 3/4 | 0/0 | 1/0 | 1/0 | 1/0
Piment | — | — | gemahlen | ? |  | 0/0 | 0/0 | (2) | 4/4 |  | 0/0 | (2) | (2) | 4/4 | 0/0 | 0/0 | 0/0 | 3/3 | 0/0 | (1) | (1) | (1) | (2) | (2) | (2) | 0/0 | (1) | (1) | (1)
Piperidin | C5H11N | 000110-89-4 |  | F, T, C |  | 0/0 | 0/0 | (3) | (3) | 0/0 | 0/0 | (2) | (2) | 0/0 | 0/0 | 0/0 | 0/0 | 0/0 | 0/0 | (1) | (1) | (2) | 4/4 | 4/4 | 4/4 | 0/0 | (1) | (1) | (1)
Polyesterharze | — | — |  | (Xn) | (X) | 3/4 | 3/4 | 1/0 | 4/4 | 1/0 | 0/0 | (2) | 3/0 | 0/0 | 0/0 | 0/0 | 0/0 | 0/0 | 0/0 | (1) | (1) | (2) | 4/4 | (3) | 4/4 | 0/0 | (1) | (1) | (1)
Polyethylenglycol | HO-(C2H4O)n-H | 025322-68-3 | 100 % | (—) |  | 1/1 | 1/1 | (3) | 0/0 | 0/0 | 0/0 | 1/0 | 1/1 | 0/0 | 0/0 | 0/0 | 0/0 | 0/0 | 0/0 | (1) | (1) | (2) | (2-3) | (2) | (3) | 0/0 | (1) | (1) | (1)
Polyglycol | -> siehe: Polyethylenglycol
Polyoxyethylen | -> siehe: Polyethylenglycol
Polyoxymethylen | -> siehe: Paraformaldehyd
Polyran M25 N | — | — | 80°C | ? |  | 0 | 0 | 0 | 0 | 0 | 0 | 0 | 0 | 0 | 0 | 0 | 0 | 0 | 0 | 0/0 | 0 | 0 | 0/0 | 0 | 3 | 0 | 0 | (1) | (1) | Schmieröl
Polyran M400 | — | — | 80°C | ? |  | 0 | 0 | 0 | 0 | 0 | 0 | 0 | 0 | 0 | 0 | 0 | 0 | 0 | 0 | 0/0 | 0 | 0 | 0/0 | 0 | (3) | 0 | 0 | (1) | (1) | Schmieröl
Polysiloxan | -> siehe: Siliconöl
Polysolvan O | C6H12O3 | 007397-62-8 | 100 % | Xi |  | 0/0 | 1/1 | (2) | (3) | 1/0 | 0/0 | 1/0 | (2) | 0/0 | 0/0 | 0/0 | 0/0 | 0/0 | 0/0 | (1) | (1) | 0/0 | 0/0 | 0/0 | (3) | 0/0 | (1) | (1) | (1) | Lösemittel, Glykolsäurebutylester; Celanese AG
Pomeranzenöl | — | 068916-04-1 |  | ? |  | 2/3 | 3/4 | (2) | 3/3 | 1/0 | 3/3 | (2) | 2/3 | 4/4 | 3/3 | 3/4 | 0/0 | 0/0 | 1/1 | 1/1 | (1) | (2) | 4/4 | (2) | (4) | 0/0 | (1) | (1) | (1)
Pottasche | -> siehe: Kaliumcarbonat
Pressluft | — | — | ölhaltig | — |  | 1/0 | 0/0 | (2) | (2) | (1) | 0/0 | (1) | 3/0 | 0/0 | 0/0 | 3/0 | 0/0 | 0/0 | 0/0 | (1) | 1/1 | 1/1 | (3) | (1) | (2) | 0/0 | 1/1 | 1/1 | 1/1
Prontosil | — | — |  | (Xn) |  | 0/0 | 0/0 | (2) | (3) | 0/0 | 0/0 | (2) | (2) | 0/0 | 0/0 | 0/0 | 0/0 | 1/0 | 0/0 | (1) | (1) | (2) | (2) | (2) | (2) | 0/0 | (1) | 0/0 | 0/0 | Chemotherapeutikum; Bayer - nicht mehr im Handel
Prop-2-enylacetat | -> siehe: Allylacetat
Propan | C3H8 | 000074-98-6 | flüssig | F+ | X | 1/0 | 1/0 | 1/0 | 1/0 | 1/0 | 0/0 | 1/1 | 1/0 | 0/0 | 1/0 | 1/0 | 3/0 | 1/0 | 0/0 | (1) | 1/1 | 1/1 | 4/4 | 1/0 | (2) | 0/0 | 1/1 | 1/1 | 1/1
Propan | C3H8 | 000074-98-6 | gasförmig | F+ | X | 3/4 | 4/4 | 1/0 | 3/4 | 1/0 | 4/4 | 1/1 | 2/4 | 4/4 | 3/3 | 1/2 | 0/0 | 0/0 | 1/1 | 1/1 | 1/1 | 1/1 | 4/4 | 1/0 | 1/0 | 0/0 | 1/1 | 1/1 | 1/1
Propandiol, 1,2- | -> siehe: Propylenglycol
Propanol | C3H8O | 000071-23-8 |  | F | X | 1/1 | 1/1 | 1/1 | 1/0 | 1/0 | 0/0 | 1/1 | 1/1 | 3/0 | 0/0 | 2/2 | 3/3 | 1/4 | 0/0 | 1/1 | 1/1 | 1/1 | 1/0 | 1/1 | 3/3 | 0/0 | 1/1 | (1) | (1)
Propanol, 2- | -> siehe: Isopropanol
Propanon, 2- | -> siehe: Aceton
Propansäure | -> siehe: Propionsäure
Propantriol | -> siehe: Glycerin
Propargylalkohol | C3H4O | 000107-19-7 | 7 % | Xn |  | 1/1 | 1/1 | (3) | 1/0 | 0/0 | 0/0 | (2) | 1/1 | 0/0 | 0/0 | 1/1 | 1/0 | 0/0 | 0/0 | (1) | 1/1 | 1/3 | 1/0 | 1/1 | 1/1 | 0/0 | 1/0 | (1) | (1)
Propen | C3H6 | 000115-07-1 |  | F+ | X | 1/1 | 1/1 | 1/0 | (3) | 1/0 | 0/0 | 1/0 | 1/1 | 4/4 | 0/0 | 3/4 | 4/4 | 0/0 | 0/0 | (1) | 1/1 | (1) | 4/4 | 1/0 | 4/4 | 0/0 | 1/1 | 1/1 | 1/1
Propen-1-ol, 2- | -> siehe: Allylalkohol
Propensäureethylester | -> siehe: Ethylacrylat
Propin-1-ol, 2- | -> siehe: Propargylalkohol
Propionsäure | C3H6O2 | 000079-09-4 | 50 % | C |  | 1/3 | 1/3 | 3/3 | 4/4 | 0/0 | 0/0 | 4/4 | 1/1 | 4/4 | 4/4 | 1/3 | 3/3 | 0/0 | 0/0 | (1) | 1/1 | 1/1 | 3/0 | 1/1 | 4/4 | 0/0 | 1/1 | (1) | (1)
Propionsäure | C3H6O2 | 000079-09-4 |  | C |  | 1/3 | 1/3 | 3/3 | 4/4 | 0/0 | 0/0 | 4/4 | 1/3 | 4/4 | 4/4 | 4/4 | 4/4 | 0/0 | 0/0 | 1/0 | 1/1 | 1/1 | 4/4 | 3/0 | 4/4 | 0/0 | 1/1 | 1/2 | 1/1
Propylacetat | C5H10O2 | 000109-60-4 |  | F | X | 0/0 | 0/0 | (1) | 4/4 | 0/0 | (4) | 1/0 | (2) | 0/0 | 0/0 | 0/0 | 0/0 | 0/0 | 0/0 | (1) | (1) | (2) | 3/0 | 4/4 | 4/4 | 0/0 | (1) | (1) | (1)
Propylalkohol | -> siehe: Propanol
Propylamin, n- | C3H9N | 000107-10-8 |  | F, C, Xn | X | 0/0 | 0/0 | 0/0 | (3) | 0/0 | 0/0 | (2) | (2) | 0/0 | 0/0 | 0/0 | 0/0 | 0/0 | 0/0 | (1) | (1) | (2) | 4/4 | 4/4 | 4/4 | 0/0 | (1) | (1) | (1)
Propylen | -> siehe: Propen
Propylen(di)chlorid | -> siehe: Dichlorpropan
Propylenglycol | C3H8O2 | 000057-55-6 |  | — |  | 1/1 | 1/1 | 4/4 | 2/3 | (2) | 1/1 | 1/0 | 1/1 | 1/1 | 2/2 | 3/4 | 0/0 | 1/1 | 1/1 | 1/1 | 1/1 | 1/1 | 1/0 | 1/1 | 1/3 | 0/0 | 1/1 | (1) | (1)
Propylenglycolmethylether | C4H10O2 | — |  | — | X | 0/0 | 0/0 | (3) | (3) | 0/0 | 0/0 | (2) | (2) | 0/0 | 0/0 | 0/0 | 0/0 | 4/4 | 0/0 | (1) | (1) | (2) | (3) | (3) | 4/4 | 0/0 | (1) | (1) | (1) | Isomeres in der Quelle nicht angegeben
Propylenoxid | C3H6O | 000075-56-9 |  | F+, T | X | 1/1 | 1/2 | (3) | 2/3 | 0/0 | 1/2 | (2) | 1/2 | 4/4 | 2/2 | 3/4 | 0/0 | 4/4 | 3/4 | 1/1 | 1/0 | 1/4 | 3/0 | 4/4 | 4/4 | 0/0 | (1) | (1) | (1)
Propylidintris(methanol) | -> siehe: Trimethylolpropan
Propylnitrat | C3H7NO3 | 000627-13-4 |  | (E, Xn) | (X) | 0/0 | 0/0 | (3) | (3) | 0/0 | 0/0 | (3) | (2) | 0/0 | 0/0 | 0/0 | 0/0 | 0/0 | 0/0 | (1) | (1) | (3) | 3/0 | 4/4 | 4/4 | 0/0 | (2) | (1) | (1)
Pseudocumol | C9H12 | 000095-63-6 |  | Xn | X | 0/0 | 0/0 | (1) | (4) | 0/0 | 0/0 | (2) | 3/3 | 4/4 | 0/0 | 0/0 | 0/0 | 0/0 | 0/0 | (1) | (1) | (2) | 4/4 | (2) | 4/4 | 0/0 | 1/1 | 1/1 | 1/1
Pydraul C (312, 540) | — | — |  | (Xn) |  | 0/0 | 0/0 | 0/0 | 0/0 | 0/0 | 0/0 | 0/0 | 0/0 | 0/0 | 0/0 | 0/0 | 0/0 | 0/0 | 0/0 | 0/0 | (1) | 0/0 | 4/4 | 1/0 | 4/4 | 0/0 | 0/0 | (1) | (1) | Basis Phosphorsäureester; Monsanto
Pydraul E (29, 30, 50, 65, 90, 11) | — | — |  | (Xn) |  | 0/0 | 0/0 | 0/0 | 0/0 | 0/0 | 0/0 | 0/0 | 0/0 | 0/0 | 0/0 | 0/0 | 0/0 | 0/0 | 0/0 | 0/0 | (1) | 0/0 | 1/0 | 1/0 | 4/4 | 0/0 | 0/0 | (1) | (1) | Basis Phosphorsäureester; Monsanto
Pyridin | C5H5N | 000110-86-1 |  | F, Xn | X | 1/3 | 0/2 | 1/0 | 4/4 | 0/0 | 0/2 | 1/1 | 3/3 | 4/4 | 4/4 | 4/4 | 4/4 | 4/4 | 1/1 | (2) | 1/1 | 1/3 | 4/4 | 4/4 | 4/4 | 0/0 | 1/1 | 1/1 | 1/1
Pyridin-3-carbonsäure | -> siehe: Nicotinsäure
Pyrogallol | C6H6O3 | 000087-66-1 |  | Xn |  | 0/0 | 0/0 | 1/0 | (3) | 0/0 | 0/0 | 3/4 | 1/0 | 3/0 | 0/0 | 0/0 | 0/0 | 1/3 | 0/0 | (1) | (1) | 1/1 | (3) | (3) | (3) | 0/0 | 1/1 | 1/1 | 1/1
Pyrosulfit | -> siehe: Natriumdisulfit
Pyrrol | C4H5N | 000109-97-7 |  | Xn | X | 0/0 | 0/0 | (3) | (4) | 0/0 | 0/0 | (2) | (3) | 0/0 | 0/0 | 0/0 | 0/0 | 0/0 | 0/0 | (1) | (1) | (3) | 4/4 | 4/4 | 4/4 | 0/0 | (1) | (1) | (1)
Quecksilber | Hg | 007439-97-6 | rein | T |  | 1/1 | 1/1 | 1/0 | 1/1 | 1/1 | 1/1 | 1/1 | 1/1 | 1/1 | 1/1 | 1/1 | 3/0 | 1/1 | 1/1 | 1/1 | 1/1 | 1/1 | 1/1 | 1/1 | 1/1 | 1/1 | (3) | 1/1 | 1/1
Quecksilber-(II)-chlorid | HgCl2 | 007487-94-7 | wässrig | T+, C |  | 1/1 | 1/1 | 4/4 | 1/0 | (2) | 1/1 | 3/0 | 1/1 | 1/3 | 1/0 | 1/3 | 1/0 | 1/1 | 1/1 | 1/1 | 1/1 | 1/1 | 1/0 | 1/1 | 1/3 | 0/0 | 4/4 | (4) | (4) | Sublimat
Quecksilber-(II)-cyanid | C2HgN2 | 000592-04-1 | gesättigt | T+ |  | 1/1 | 1/1 | (3) | (2) | (2) | 0/0 | (3) | 1/1 | 0/0 | 0/0 | 1/3 | 0/0 | 0/0 | (1) | 1/1 | 1/1 | 1/1 | (1) | 1/1 | (2) | 0/0 | 4/4 | 1/0 | 1/0
Quecksilber-(II)-nitrat | -> siehe: Quecksilbernitrat
Quecksilbernitrat | Hg(NO3)2 | 010045-94-0 | gesättigt | (T+) |  | 1/1 | 1/1 | 1/0 | (2) | (2) | 0/0 | (3) | 1/1 | 1/0 | 0/0 | 1/3 | 1/0 | 0/0 | (1) | 1/1 | 1/1 | 1/1 | 1/0 | 1/1 | 1/3 | 0/0 | 4/4 | 1/1 | 1/1
Quecksilberpernitrat | -> siehe: Quecksilbernitrat
Ramasit | — | — |  | ? |  | 0/0 | 0/0 | 0/0 | 0/0 | 0/0 | 0/0 | 0/0 | 0/0 | 0/0 | 0/0 | 1/1 | 0/0 | 0/0 | 0/0 | 0/0 | (1) | 1/1 | 0/0 | 0/0 | 0/0 | 0/0 | 0/0 | 0/0 | 0/0 | Hydrophobierungsmittel für Textilien; BASF
Resorcin | C6H6O2 | 000108-46-3 | 5 % | — |  | 1/1 | 1/1 | 4/4 | 2/3 | 0/0 | 1/1 | (3) | 1/1 | 2/3 | 4/4 | 2/4 | 0/0 | 3/3 | 1/3 | 1/1 | (1) | (3) | (3) | (3) | (3) | 0/0 | (2) | 0/0 | 0/0
Resorcin | C6H6O2 | 000108-46-3 | gesättigt | Xn |  | 1/1 | 1/1 | 4/4 | 2/3 | 0/0 | 1/1 | (3) | 1/1 | 2/3 | 4/4 | 3/4 | 0/0 | 0/0 | 1/1 | (1) | (1) | (3) | (3) | (3) | (3) | 0/0 | (2) | 0/0 | 0/0
Rindertalg | — | 061789-97-7 |  | — |  | 0/0 | 0/0 | 1/0 | 1/0 | (1) | 0/0 | 1/0 | 1/1 | 1/1 | 0/0 | 0/0 | 0/0 | 0/0 | 0/0 | (1) | 1/1 | 1/1 | 4/4 | 1/1 | 1/1 | 0/0 | (1) | 1/1 | 1/1
Rindertalg-Emulsion | — | — | sulfuriert | (—) |  | 1/0 | 0/0 | (2) | (2) | 0/0 | 0/0 | 0/0 | 1/0 | 0/0 | 0/0 | 1/0 | 0/0 | 1/1 | 0/0 | (1) | 1/1 | 1/1 | 4/4 | (2) | (2) | 0/0 | (2) | (1) | (1)
Rizinusöl | — | 008001-79-4 | 100 % | Xi |  | 1/1 | 1/1 | 1/0 | 1/0 | (1) | 1/0 | (2) | 1/1 | 1/1 | 0/0 | 1/0 | 3/0 | 1/1 | 0/0 | (1) | 1/1 | 1/1 | 3/0 | 1/0 | 1/0 | 0/0 | (1) | 1/1 | 1/1
Rohöl | — | — | 100 % | (N) |  | 0/0 | 1/3 | 1/0 | (3) | 1/0 | 0/0 | 1/0 | 1/3 | 3/0 | 1/0 | 1/0 | 3/0 | 0/0 | 0/0 | (1) | 1/1 | 1/1 | 4/4 | 1/0 | 3/3 | 0/0 | (2) | (1) | (1)
Rosenöl | — | 008007-01-0 |  | ? |  | 0/0 | 0/0 | (2) | (3) | 0/0 | 0/0 | (2) | (2) | 4/4 | 0/0 | 0/0 | 0/0 | 3/0 | 0/0 | (1) | (1) | (2) | (3) | (3) | (3) | 0/0 | (1) | (1) | (1)
Röstgase | — | — | jede | (T) |  | 0/0 | 0/0 | (2) | 0/0 | 0/0 | 0/0 | (3) | 1/1 | 0/0 | 0/0 | 0/0 | 0/0 | 0/0 | 0/0 | (1) | (1) | (2) | 1/0 | 1/0 | 4/4 | 0/0 | (4) | (2) | (2)
Rüböl | — | 008002-13-9 |  | — |  | 0/0 | 0/0 | (2) | (2) | 1/0 | 0/0 | (2) | 1/3 | 0/0 | 0/0 | 0/0 | 0/0 | 0/0 | 0/0 | (1) | 1/1 | 1/1 | 1/0 | 1/0 | 1/3 | 0/0 | (1) | 1/1 | 1/1
Rumaroma | — | 008030-89-5 |  | ? |  | 0/0 | 0/0 | (2) | (3) | 0/0 | 0/0 | (2) | (2) | 4/4 | 0/0 | 0/0 | 0/0 | 1/0 | 0/0 | (1) | (1) | (3) | (3) | (4) | (3) | 0/0 | (1) | (1) | (1)
Sagrotan | — | — | flüssig | ? |  | 1/2 | 1/3 | 0/0 | 3/0 | 0/0 | 0/0 | (3) | 1/3 | 3/4 | 0/0 | 0/0 | 0/0 | 0/0 | 0/0 | (1) | (1) | (2) | 1/0 | 1/0 | 3/0 | 0/0 | (2) | (1) | (1) | Desinfektionsmittel; Schülke & Mayr
Salicylaldehyd | C7H6O2 | 000090-02-8 |  | Xn, Xi |  | 1/1 | 1/2 | (3) | 2/3 | 0/0 | 1/2 | (3) | 1/2 | 4/4 | 3/3 | 3/4 | 0/0 | 0/0 | 1/4 | 1/1 | (1) | (3) | (3) | (3) | 4/4 | 0/0 | (2) | (1) | (1)
Salicylsäure | C7H6O3 | 000069-72-7 | gesättigt | (Xn, Xi) |  | 1/1 | 1/1 | 1/0 | 1/2 | 1/0 | 1/1 | 4/4 | 1/1 | 1/2 | 1/1 | 2/3 | 0/0 | 1/1 | 1/1 | 1/1 | 1/0 | 1/1 | 1/0 | 1/0 | 3/3 | 0/0 | 1/0 | 1/0 | 1/0
Salicylsäure | C7H6O3 | 000069-72-7 | Pulver | Xn, Xi |  | 1/1 | 1/1 | 1/0 | 1/2 | (1) | 1/2 | (3) | 1/1 | 1/1 | 1/1 | 2/3 | 0/0 | 0/0 | 1/1 | 1/1 | 1/0 | 1/1 | 1/0 | 1/0 | 3/3 | 0/0 | 1/0 | 1/0 | 1/0
Salicylsäuremethylester | -> siehe: Methylsalicylat
Salmiak | -> siehe: Ammoniumchlorid
Salmiakgeist | -> siehe: Ammoniumhydroxid
Salpetersäure | HNO3 | 007697-37-2 | 1-10 % | C |  | 1/1 | 1/1 | 4/4 | 1/2 | (2) | 1/1 | 4/4 | 1/1 | 2/4 | 1/3 | 1/2 | 0/0 | 1/3 | 1/1 | 1/1 | 1/1 | 1/1 | 2/0 | 1/1 | 4/4 | 0/0 | 3/4 | 1/1 | 1/1
Salpetersäure | HNO3 | 007697-37-2 | 50 % | C+ |  | 2/4 | 3/4 | 4/4 | 4/4 | (2) | 2/4 | 4/4 | 3/4 | 4/4 | 2/3 | 2/3 | 0/0 | 0/3 | 1/1 | 1/1 | 1/1 | 1/1 | 4/4 | 1/0 | 4/4 | 0/0 | 4/4 | 1/2 | 1/2
Salpetersäure | HNO3 | 007697-37-2 | 66 % | C+ |  | 2/4 | 3/4 | 4/4 | 4/4 | (4) | 2/3 | 4/4 | 4/4 | 4/4 | 4/4 | 3/4 | 0/0 | 0/0 | 1/1 | 1/1 | 1/1 | 1/1 | 4/4 | 1/0 | 4/4 | 0/0 | 4/4 | 1/2 | 1/2
Salpetersäure | HNO3 | 007697-37-2 | 100 % | O, C+ |  | 4/4 | 4/4 | 4/4 | 4/4 | (4) | 0/0 | 4/4 | 4/4 | 0/0 | 0/0 | 4/4 | 0/0 | 4/4 | 0/0 | 0/0 | 1/1 | 4/4 | 4/4 | 4/4 | 4/4 | 0/0 | 1/1 | 2/3 | 3/3
Salpetersäure | HNO3 | 007697-37-2 | 70 % | O, C+ |  | 2/4 | 3/4 | 4/4 | 4/4 | (4) | 2/3 | 4/4 | 4/4 | 4/4 | 4/4 | 3/4 | 0/0 | 0/0 | 1/1 | 1/1 | 1/1 | 1/1 | 4/4 | 2/3 | 4/4 | 0/0 | 4/4 | 1/2 | 1/2
Salzsäure | HCl | 007647-01-0 | 1-5 % | — |  | 1/1 | 1/1 | 4/4 | 1/1 | (2) | 1/2 | 4/4 | 1/1 | 1/1 | 1/1 | 1/1 | 0/0 | 1/3 | 1/1 | 1/1 | 1/1 | 1/1 | 1/0 | 1/1 | 3/4 | 0/0 | 4/4 | 4/4 | 4/4
Salzsäure | HCl | 007647-01-0 | 35 % | C |  | 1/1 | 1/1 | 4/4 | 4/4 | (4) | 1/2 | 4/4 | 1/2 | 3/3 | 1/1 | 2/3 | 3/3 | 1/3 | 1/1 | 1/1 | 1/1 | 1/1 | 3/0 | 1/2 | 4/4 | 0/0 | 4/4 | 4/4 | 4/4
Salzsäure | HCl | 007647-01-0 | konz. | C |  | 1/1 | 1/1 | 4/4 | 4/4 | (4) | 1/2 | 4/4 | 1/2 | 3/3 | 1/1 | 2/3 | 3/3 | 1/3 | 1/1 | 1/1 | 1/1 | 1/1 | 3/0 | 1/2 | 4/4 | 0/0 | 4/4 | 4/4 | 4/4
Salzsäure | HCl | 007647-01-0 | 20 % | Xi |  | 1/1 | 1/1 | 4/4 | 2/3 | 3/0 | 1/2 | 4/4 | 1/1 | 1/1 | 1/1 | 1/3 | 0/0 | 0/3 | 1/1 | 1/1 | 1/1 | 1/1 | 1/0 | 1/1 | 4/4 | 0/0 | 4/4 | 4/4 | 4/4 | Chlorwasserstoffsäure
Salzsäure-Aluminiumsalz, wasserfrei | -> siehe: Aluminiumchlorid
Salzsole | NaCl | 007647-14-5 | gesättigt | — |  | 1/1 | 1/1 | 1/0 | (1) | (1) | 0/0 | 1/2 | 1/1 | 0/0 | 0/0 | 0/0 | 0/0 | 0/0 | 1/1 | 1/1 | 1/1 | 1/1 | 1/0 | 1/1 | 1/1 | 0/0 | 3/4 | 1/3 | 1/2
Salzwasser, Meerwasser | — | — |  | — |  | 1/1 | 1/1 | 1/0 | 1/1 | 1/1 | 0/0 | 1/1 | 1/1 | 1/1 | 0/0 | 1/3 | 1/3 | 1/1 | 1/1 | 1/1 | 1/1 | 1/1 | 1/1 | 1/1 | 1/1 | 0/0 | 3/4 | 1/3L | 1/2L
Sattdampfkondensat | — | — |  | ? |  | 0/0 | 0/0 | (2) | (2) | 0/0 | 0/0 | (2) | 1/1 | 0/0 | 0/0 | 0/0 | 0/0 | 0/0 | 0/0 | (1) | 1/1 | (2) | (2) | (2) | (2) | 0/0 | (2) | 1/1 | 1/1
Sauerstoff | O2 | 007782-44-7 | techn. rein | O |  | 1/3 | 1/3 | 2/0 | 1/0 | (1) | 0/0 | 1/0 | 1/3 | 1/0 | 0/0 | 1/1 | 1/0 | 0/0 | 0/0 | 1/1 | 1/1 | 1/1 | 1/0 | 1/0 | 3/3 | 0/0 | (2) | (1) | (1)
Schmieröle | — | — |  | ? |  | 1/3 | 2/3 | (2-3) | (1) | (2) | 0/0 | (2) | 3/0 | 0/0 | 0/0 | 1/1 | 1/3 | 0/0 | 0/0 | (1) | 1/1 | 1/1 | 4/4 | 1/1 | 1/0 | 0/0 | 1/1 | 1/1 | 1/1
Schmierseife | — | — | verdünnt | ? |  | 1/3 | 1/1 | (2-3) | (2) | (1) | 0/0 | 1/1 | 1/1 | 0/0 | 0/0 | 1/3 | 0/0 | 0/0 | 0/0 | 1/1 | 1/1 | (1) | (2) | (1) | 1/1 | 0/0 | (2) | (1) | (1)
Schwefel | S8 | 007704-34-9 | techn. rein | Xi |  | 1/1 | 1/1 | 1/0 | 1/0 | (2) | 0/0 | 1/0 | 1/1 | 1/1 | 0/0 | 3/0 | 3/4 | 1/1 | 0/0 | (1) | 1/1 | 1/1 | 3/0 | 1/1 | 4/4 | 0/0 | (1) | 1/1 | 1/1 | Sulfur, Netzschwefel, Schwefelblüte
Schwefel, geschmolzen, 121 °C | S8 | 007704-34-9 |  | ? |  | 0 | 0 | (4) | (3) | 0 | 4 | 4 | 4 | 4 | 0 | 0 | 0 | 4 | 0 | 0 | (1) | 0 | 4 | 1 | 4 | 0 | (3) | 1 | 1
Schwefelchlorid | S2Cl2 | 010025-67-9 |  | C |  | 0/0 | 0/0 | 4/4 | (3) | 0/0 | 0/0 | 4/4 | 4/4 | 0/0 | 0/0 | 0/0 | 0/0 | 0/0 | 0/0 | 1/0 | 1/1 | 1/0 | 4/4 | 1/0 | 4/4 | 0/0 | 3/4 | 1/1L | 1/1L
Schwefeldioxid | SO2 | 007446-09-5 | feucht | T, C |  | 1/1 | 1/1 | (3) | (3) | 0/0 | 1/1 | 4/4 | 1/3 | 3/4 | 2/2 | 1/2 | 0/0 | 0/0 | 1/1 | 1/1 | 1/1 | 1/4 | 1/0 | 4/4 | 4/4 | 0/0 | 3/4 | 1/1 | 1/1 | mit H2O -> Schweflige Säure
Schwefeldioxid | SO2 | 007446-09-5 | flüssig | T, C |  | 3/4 | 4/4 | (3) | 3/4 | 0/0 | 4/4 | 4/4 | 4/4 | 4/4 | 2/2 | 3/4 | 0/0 | 0/0 | 1/2 | 1/1 | 1/1 | 4/4 | 1/0 | 4/4 | 4/4 | 0/0 | (3) | (1) | (1) | mit H2O -> Schweflige Säure
Schwefeldioxid, wässrige Lösung | -> siehe: Schweflige Säure
Schwefelether | -> siehe: Ethylether
Schwefelhexafluorid | SF6 | 002551-62-4 |  | — |  | 0/0 | 0/0 | 1/0 | (2) | 1/0 | 0/0 | 1/0 | (2) | 0/0 | 0/0 | 0/0 | 0/0 | 1/0 | 0/0 | 0/0 | (1) | (2) | 1/0 | 3/0 | 1/0 | 0/0 | (1) | (1) | (1)
Schwefelkohlenstoff | CS2 | 000075-15-0 |  | F+, T | X | 4/4 | 4/4 | 3/0 | 4/4 | 0/0 | 4/4 | 2/0 | 4/4 | 4/4 | 4/4 | 4/4 | 4/4 | 4/4 | 1/3 | 1/1 | 1/0 | 1/1 | 4/4 | 1/0 | 4/4 | 0/0 | 1/1 | 1/1 | 1/1
Schwefelmonochlorid | -> siehe: Schwefelchlorid
Schwefelnatrium | -> siehe: Natriumsulfid
Schwefelsäure | H2SO4 | 007664-93-3 | 40 % | C+ |  | 1/1 | 1/1 | 4/4 | 2/0 | (4) | 1/2 | 4/4 | 1/1 | 2/0 | 3/0 | 1/3 | 1/3 | 1/1 | 1/1 | 1/1 | 1/1 | 1/1 | (3) | 1/1 | 4/4 | 0/0 | 3/4 | 2/3 | 2/3
Schwefelsäure | H2SO4 | 007664-93-3 | 60 % | C+ |  | 1/3 | 1/3 | 4/4 | 3/3 | (4) | 1/2 | 4/4 | 1/3 | 2/4 | 1/1 | 1/2 | 0/0 | 0/0 | 1/1 | 1/1 | 1/1 | 1/1 | 4/4 | 1/1 | 4/4 | 0/0 | 4/4 | 4/4 | 3/4
Schwefelsäure | H2SO4 | 007664-93-3 | 80 % | C+ |  | 1/1 | 1/1 | 4/4 | 3/4 | 4/4 | 1/2 | 4/4 | 1/1 | 3/4 | 3/0 | 1/1 | 1/3 | 0/0 | 1/1 | 1/1 | 1/1 | 1/1 | 4/4 | 1/1 | 4/4 | 0/0 | 4/4 | 2/4 | 2/3
Schwefelsäure | H2SO4 | 007664-93-3 | 95 % | C+ |  | 3/4 | 3/4 | 4/4 | 4/4 | 4/4 | 2/2 | 4/4 | 3/4 | 4/4 | 4/4 | 2/4 | 0/0 | 4/4 | 1/1 | 1/1 | 1/1 | 1/1 | 4/4 | 1/1 | 4/4 | 0/0 | 4/4 | 1/3 | 1/3
Schwefelsäure | H2SO4 | 007664-93-3 | rauchend | C+ |  | 4/4 | 4/4 | 4/4 | 4/4 | 4/4 | 4/4 | 4/4 | 4/4 | 4/4 | 4/4 | 4/4 | 4/4 | 0/0 | 0/0 | (1) | 1/0 | 4/4 | 4/4 | 1/0 | 4/4 | 0/0 | (3) | 1/2 | 1/1 | Oleum
Schwefelsäure | H2SO4 | 007664-93-3 | 1-6 % | Xi |  | 1/1 | 1/1 | 4/4 | 1/1 | 0/0 | 1/1 | 4/4 | 1/1 | 1/2 | 1/1 | 1/2 | 0/0 | 1/1 | 1/1 | 1/1 | 1/1 | 1/1 | 1/0 | 1/1 | 3/0 | 0/0 | (3) | 2/2 | 1/2
Schwefelsäure | H2SO4 | 007664-93-3 | 20 % | Xi |  | 1/1 | 1/1 | 4/4 | 1/2 | 0/0 | 1/2 | 4/4 | 1/2 | 1/2 | 1/1 | 1/2 | 0/0 | 0/0 | 1/1 | 1/1 | 1/1 | 1/1 | 2/0 | 1/1 | 4/4 | 0/0 | (3) | 2/3 | 2/3
Schwefelsäure Kupfer-(II)-Salz | -> siehe: Kupfersulfat
Schwefelsäuremonomethylester | -> siehe: Methylschwefelsäure
Schwefeltrioxid | SO3 | 007446-11-9 |  | C+ |  | 4/4 | 4/4 | 4/4 | (4) | (4) | 0/0 | 4/4 | 4/4 | 0/0 | 0/0 | 4/4 | 0/0 | 0/0 | 0/0 | (2) | (2) | 3/4 | 3/0 | 1/0 | 4/4 | 0/0 | (3) | (1) | (1)
Schwefelwasserstoff | H2S | 007783-06-4 | gesättigt | F+, T+ | X | 1/1 | 1/1 | 1/0 | 1/0 | 1/0 | 0/0 | 1/0 | 1/1 | 3/0 | 1/0 | 1/3 | 3/3 | 1/0 | 0/0 | 1/0 | 1/1 | 1/1 | 1/0 | (3) | 4/4 | 0/0 | 1/1 | 1/1 | 1/1
Schweflige Säure | H2SO3 | 007782-99-2 | gesättigt | (C) |  | 1/1 | 1/1 | 4/4 | 4/4 | 1/0 | 0/0 | 4/4 | 1/1 | 0/0 | 0/0 | 1/1 | 0/0 | 0/0 | 0/0 | 1/1 | 1/1 | 1/1 | 3/0 | (3) | 3/4 | 0/0 | 3/4 | 1/1 | 1/1
Schwefligsäuredichlorid | -> siehe: Thionylchlorid
Schweinefett | — | — |  | — |  | 0/0 | 0/0 | (2) | (1) | 1/0 | 0/0 | (2) | (2) | 0/0 | 0/0 | 0/0 | 0/0 | 0/0 | 0/0 | 1/1 | 1/1 | 1/1 | 2/0 | 1/0 | 1/0 | 0/0 | (1) | 1/1 | 1/1
Sebacinsäuredibenzylester | -> siehe: Dibenzylsebacat
Sebacinsäuredibutylester | -> siehe: Dibutylsebacat
Sebacinsäurediethylester | -> siehe: Diethylsebacat
Seewasser, Meerwasser | -> siehe: Salzwasser, Meerwasser
Seifenlösung | — | — | jede | (—) |  | 1/1 | 0/0 | 4/4 | (2) | 1/1 | 0/0 | 1/1 | 1/1 | 0/0 | 0/0 | 1/3 | 0/0 | 0/0 | 1/1 | 1/1 | 1/1 | 1/1 | 1/0 | 1/1 | 1/1 | 0/0 | (3) | 1/1 | 1/1
Senf | — | — |  | — |  | 0/0 | 0/0 | (2) | 1/0 | (1) | 0/0 | 1/0 | 1/1 | 1/1 | 0/0 | 0/0 | 0/0 | 1/1 | 0/0 | 1/1 | (1) | (1) | (2) | 1/0 | 1/0 | 0/0 | (2) | 1/0L | 1/0L
Senföl | -> siehe: Allylsenföl
Silberacetat | C2H3AgO2 | 000563-63-3 |  | Xi |  | 1/1 | 1/1 | (2) | 1/2 | (2) | 1/1 | (2) | 1/1 | 2/2 | 1/1 | 2/2 | 0/0 | 0/0 | 1/1 | 1/1 | (1) | (1) | (1) | (2) | (3) | 0/0 | (4) | 0/0 | 0/0
Silbercyanid | CAgN | 000506-64-9 |  | T |  | 1/1 | 1/1 | (2) | (2) | (2) | 0/0 | (2) | 1/1 | 0/0 | 0/0 | 0/0 | 0/0 | 0/0 | 0/0 | 1/1 | (1) | (1) | (1) | (1) | (3) | 0/0 | (4) | 0/0 | 0/0
Silbernitrat | AgNO3 | 007761-88-8 | wässrig | C |  | 1/1 | 0/0 | 1/0 | 1/1 | (2) | 0/0 | 1/0 | 1/1 | 0/0 | 0/0 | 0/0 | 0/0 | 0/0 | 0/0 | 1/1 | 1/1 | 1/1 | 1/0 | 1/1 | 3/3 | 0/0 | 4/4 | 1/1 | 1/1 | Höllenstein
Silbernitrat | AgNO3 | 007761-88-8 |  | C |  | 1/1 | 1/2 | 1/0 | 1/1 | (2) | 1/1 | 1/0 | 1/2 | 2/3 | 1/1 | 1/2 | 1/3 | 1/2 | 1/1 | 1/1 | 1/1 | 1/1 | 1/0 | 1/1 | 3/3 | 0/0 | 4/4 | 1/1 | 1/1 | Höllenstein
Siliciumdioxid | -> siehe: Kieselsäure
Siliconfette | — | — |  | (—) |  | 0/0 | 0/0 | 1/0 | 1/0 | 1/0 | 0/0 | 1/1 | 1/1 | 0/0 | 0/0 | 0/0 | 0/0 | 0/0 | 0/0 | 1/1 | (1) | (1) | 1/0 | 1/0 | 1/1 | 0/0 | 1/1 | 1/1 | 1/1
Siliconöl | — | — |  | ? |  | 1/1 | 1/1 | 1/0 | 1/0 | 1/0 | 1/0 | 1/1 | 1/1 | 3/3 | 1/0 | 1/4 | 0/0 | 1/1 | 0/0 | 1/1 | 1/1 | (1) | 1/0 | 1/1 | 1/1 | 0/0 | 1/1 | 1/1 | 1/1 | Polysiloxan
Skydrol 500 (B4) | — | — |  | (Xn) |  | 0/0 | 0/0 | 0/0 | 0/0 | 0/0 | 0/0 | 0/0 | 0/0 | 0/0 | 0/0 | 0/0 | 0/0 | 0/0 | 0/0 | 1/1 | (1) | 0/0 | 1/0 | 4/4 | 4/4 | 0/0 | 0/0 | (1) | (1) | Basis Phosphorsäureester; Solutia
Skydrol 7000 | — | — |  | (Xn) |  | 0/0 | 0/0 | 0/0 | 0/0 | 0/0 | 0/0 | 0/0 | 0/0 | 0/0 | 0/0 | 0/0 | 0/0 | 0/0 | 0/0 | (1) | (1) | 0/0 | 1/0 | 2/0 | 4/4 | 0/0 | 0/0 | (1) | (1) | Basis Phosphorsäureester; Solutia
Soda | -> siehe: Natriumcarbonat
Sojaöl | — | 008001-22-7 |  | — |  | 0/0 | 0/0 | (2) | (1) | 1/0 | 0/0 | 2/0 | 1/0 | 0/0 | 0/0 | 0/0 | 0/0 | 0/0 | 0/0 | 1/1 | 1/1 | 1/1 | 4/4 | 1/1 | 1/0 | 0/0 | (1) | 1/1 | 1/1
Spindelöl | — | — |  | ? |  | 3/3 | 2/3 | (2) | (2) | 1/0 | 0/0 | (2) | 1/4 | 0/0 | 0/0 | 3/0 | 0/0 | 0/0 | 0/0 | (1) | 1/1 | 1/1 | (4) | 1/1 | 1/1 | 0/0 | 1/1 | 1/1 | 1/1
Spinnbadsäuren | — | — | 100mg CS2/l | ? |  | 1/0 | 0/0 | 4/4 | (3) | 0/0 | 0/0 | 4/4 | 1/0 | 0/0 | 0/0 | 1/0 | 0/0 | 0/0 | 0/0 | (1) | 1/1 | 1/0 | (3) | (2) | 4/4 | 0/0 | (4) | 3/4 | 2/4
Spinnlösung, viskose ~ | — | — |  | (Xn, Xi) |  | 1/1 | 1/1 | 4/4 | (3) | 0/0 | 0/0 |  | 1/1 | 0/0 | 0/0 | 1/1 | 1/1 | 0/0 | 0/0 | (1) | 1/1 | 1/1 | (3) | (2) | 4/4 | 0/0 | (3) | 3/4 | 2/4
Spirituosen | C2H6O | — |  | — |  | 1/1 | 1/0 | 1/0 | 1/1 | 1/1 | 0/0 | 1/2 | 1/1 | 0/0 | 1/0 | 1/1 | 0/0 | 0/0 | 1/1 | 1/1 | 1/1 | 1/1 | 1/0 | 1/0 | 1/1 | 0/0 | 1/1 | 1/1 | 1/1 | Ethanol 40 %
Spiritus | C2H6O | — |  | F | X | 1/0 | 1/3 | 1/0 | 1/3 | 1/1 | 1/2 | 1/2 | 1/1 | 3/4 | 1/2 | 1/3 | 3/0 | 1/3 | 1/1 | 1/1 | 1/1 | 1/1 | 1/0 | 3/0 | 3/3 | 0/0 | 1/1 | 1/1 | 1/1 | Ethanol
Spülmittel | — | — | wässrig | ? |  | 1/1 | 1/1 | (2) | (2) | 1/0 | 0/0 | 1/0 | 1/1 | 0/0 | 0/0 | 0/0 | 0/0 | 0/0 | 0/0 | 1/1 | 1/1 | (1) | (2) | (2) | (2) | 0/0 | (3) | (1) | (1)
Stärkegummi | -> siehe: Dextrin
Stärkelösung | (C6H10O5)n | — | jede | — |  | 1/1 | 1/1 | 1/1 | 1/1 | 1/1 | 0/0 | 1/1 | 1/1 | 0/0 | 0/0 | 1/1 | 0/0 | 0/0 | 1/1 | 1/1 | 1/1 | 1/1 | 1/1 | 1/1 | 1/1 | 0/0 | 1/1 | 1/1 | 1/1
Stärkesirup | — | — |  | — |  | 1/1 | 1/1 | 1/1 | 1/1 | 1/1 | 0/0 | 1/1 | 1/1 | 0/0 | 0/0 | 1/1 | 0/0 | 0/0 | 1/1 | 1/1 | 1/1 | 1/1 | 1/1 | 1/1 | 1/1 | 0/0 | 1/1 | 1/1 | 1/1
Staufferfett | — | — |  | (—) |  | 0/0 | 0/0 | (2) | (2) | (1) | 0/0 | (1) | (2) | 1/4 | 0/0 | 0/0 | 0/0 | 1/1 | 0/0 | (1) | 1/1 | (1) | 4/4 | (1) | (2) | 0/0 | (1) | 1/1 | 1/1
Stearinsäure | C18H36O2 | 000057-11-4 | Kristalle | Xi |  | 1/3 | 1/3 | 1/0 | 1/2 | 1/0 | 1/1 | 1/0 | 1/3 | 1/2 | 2/2 | 1/2 | 1/1 | 1/1 | 1/1 | 1/1 | 1/1 | 1/1 | 3/0 | 1/1 | 3/3 | 0/0 | 1/1 | 1/1 | 1/1
Stearinsäure Zinksalz | -> siehe: Zinkstearat
Stearinsäurebutylester | C22H44O2 | 000123-95-5 | 100 % | Xi |  | 0/0 | 0/0 | (1) | (3) | 1/0 | 0/0 | (2) | (2) | 0/0 | 0/0 | 1/0 | 1/0 | 0/0 | 0/0 | (1) | (1) | (1) | 4/4 | 1/0 | 4/4 | 0/0 | (1) | 1/1 | 1/1
Steinkohlenteeröl | — | 092045-38-0 | 100 % | T |  | 1/0 | 1/3 | 1/0 | (3) | 0/0 | 0/0 | 1/0 | 1/3 | 0/0 | 0/0 | 0/0 | 0/0 | 0/0 | 0/0 | (1) | (1) | (2) | 4/4 | 3/0 | 4/4 | 0/0 | (1) | 1/1 | 1/1
Stickstoff | N2 | 007727-37-9 |  | — |  | 0/0 | 0/0 | 1/0 | 1/1 | 1/1 | 0/0 | 1/1 | 1/1 | 0/0 | 0/0 | 0/0 | 0/0 | 0/0 | 1/1 | 1/1 | 1/1 | 1/1 | 1/1 | 1/1 | 1/0 | 0/0 | 1/1 | 1/1 | 1/1
Stickstofftetroxid | N2O4 | 010544-72-6 |  | (O), T+, C |  | 0/0 | 0/0 | 3/0 | (3) | 1/0 | 0/0 | 4/4 | 1/0 | 0/0 | 0/0 | 0/0 | 0/0 | 0/0 | 0/0 | 0/0 | (1) | (2) | 4/4 | 4/4 | 4/4 | 0/0 | (2) | (1) | (1)
Strontiumbromid | SrBr2 | 010476-81-0 |  | Xi |  | 1/1 | 1/1 | (2) | (1) | (1) | 0/0 | (1) | 1/1 | 0/0 | 0/0 | 0/0 | 0/0 | 1/1 | 0/0 | 1/1 | 1/1 | (1) | (1) | (1) | (2) | 0/0 | (3) | 0/0 | 0/0
Strychnin | C21H22N2O2 | 000057-24-9 |  | T+ |  | 1/1 | 1/1 | (1) | (1) | (2) | 0/0 | (2) | (1) | 1/1 | 0/0 | 0/0 | 0/0 | 0/0 | 0/0 | 1/1 | 1/1 | (1) | (2) | (2) | (2) | 0/0 | (2) | (1) | (1)
Styrol | C8H8 | 000100-42-5 | 100 % | Xn, Xi | X | 4/4 | 3/4 | 1/1 | 4/4 | 1/1 | (4) | 1/1 | 3/4 | 0/0 | 0/0 | 4/4 | 4/4 | 0/0 | 0/0 | 1/0 | 1/1 | (2) | 4/4 | 3/0 | 4/4 | 0/0 | 1/1 | 1/1 | 1/1
Sulfitlauge | -> siehe: Calciumbisulfit
Sulfurylchlorid | Cl2SO2 | 007791-25-5 | techn. rein | C |  | 4/4 | 4/4 | 4/4 | 1/0 | 0/0 | 0/0 | 4/4 | 4/4 | 0/0 | 0/0 | 4/4 | 4/4 | 0/0 | 0/0 | 0/0 | 1/0 | 3/0 | 3/0 | 1/0 | 4/4 | 0/0 | 3/4 | 0/0 | 0/0
Talg | — | — | techn. rein | — |  | 1/1 | 1/1 | 1/0 | (1) | 1/0 | 0/0 | 1/0 | 1/1 | 0/0 | 0/0 | 1/1 | 1/0 | 0/0 | 0/0 | (1) | 1/1 | 1/1 | 3/0 | 1/1 | 1/1 | 0/0 | (1) | 1/1 | 1/1
Tannin | C76H52O46 | 001401-55-4 | 10 % | Xi |  | 1/1 | 1/1 | 1/0 | 3/3 | 0/0 | 1/1 | 4/4 | 1/1 | 3/3 | 0/0 | 1/1 | 0/0 | 0/0 | 0/0 | (1) | 1/1 | 1/1 | 3/0 | 1/1 | 3/3 | 0/0 | 1/0 | 1/1 | 1/1
Tannin | C76H52O46 | 001401-55-4 |  | Xi |  | 1/1 | 1/1 | 1/0 | 4/4 | 0/0 | 0/0 | 4/4 | 1/1 | 1/1 | 0/0 | 0/0 | 0/0 | 1/1 | 0/0 | (1) | 1/1 | 1/1 | 3/0 | 1/1 | 3/3 | 0/0 | 1/0 | 1/1 | 1/1
Teer | — | — |  | T |  | 0/0 | 1/0 | 1/0 | (3) | 1/0 | 0/0 | 1/0 | (2) | 1/0 | 1/0 | 1/0 | 3/0 | 0/0 | 0/0 | (1) | (1) | (2) | 4/4 | 1/0 | 4/4 | 0/0 | (1) | (1) | (1)
Tenside | -> siehe: Netzmittel
Terpentinersatz | — | — |  | Xn, N | X | 0/0 | 0/0 | 1/0 | (3) | 1/0 | (4) | 1/0 | (3) | 4/4 | 0/0 | 0/0 | 0/0 | 1/3 | 0/0 | (1) | 1/1 | (1) | 4/4 | 1/1 | (3) | 0/0 | 1/1 | 1/1 | 1/1
Terpentinöl | — | 008006-64-2 |  | Xn | X | 2/2 | 3/4 | 1/0 | 4/4 | 1/0 | 3/3 | 1/1 | 4/4 | 4/4 | 4/4 | 2/3 | 4/4 | 3/3 | 1/1 | 1/1 | 1/0 | 1/3 | 4/4 | 1/1 | 3/3 | 0/0 | 1/1 | 1/1 | 1/1
Testbenzin | — | — | flüssig | Xn, N | X | 0/0 | 2/3 | (1) | (3) | 1/0 | (4) | 1/0 | 3/4 | 4/4 | 0/0 | 1/3 | 0/0 | 1/3 | 0/0 | (1) | 1/1 | (1) | 4/4 | 1/1 | 1/0 | 0/0 | 1/1 | 1/1 | 1/1
Testkraftstoff A (ISO-Fluid A) | — | — |  | (Xn, N) | (X) | 0/0 | 0/0 | (2) | (3) | 0/0 | (4) | (2) | (3) | 4/4 | 0/0 | 0/0 | 0/0 | 0/0 | 0/0 | (1) | (1) | (2) | 4/4 | 0/0 | 1/0 | 0/0 | (1) | (1) | (1)
Testkraftstoff B (ISO-Fluid B) | — | — |  | (Xn, N) | (X) | 0/0 | 0/0 | (2) | (3) | 0/0 | (4) | (2) | (3) | 4/4 | 0/0 | 0/0 | 0/0 | 0/0 | 0/0 | (1) | (1) | (2) | 4/4 | 0/0 | 3/0 | 0/0 | (1) | (1) | (1)
Testkraftstoff C (ISO-Fluid C) | — | — |  | (Xn, N) | (X) | 0/0 | 0/0 | (2) | (3) | 0/0 | (4) | (2) | (3) | 4/4 | 0/0 | 0/0 | 0/0 | 0/0 | 0/0 | (1) | (1) | (2) | 4/4 | 0/0 | 3/0 | 0/0 | (1) | (1) | (1)
Testkraftstoff D (ISO-Fluid D) | — | — |  | (Xn, N) | (X) | 0/0 | 0/0 | (2) | (3) | 0/0 | (4) | (2) | (3) | 4/4 | 0/0 | 0/0 | 0/0 | 0/0 | 0/0 | (1) | (1) | (2) | 4/4 | 0/0 | 4/4 | 0/0 | (1) | (1) | (1)
Tetrabromethan (TBE) | C2H2Br4 | — | 100 % | T+ |  | 4/4 | 3/4 | (3) | 4/4 | (4) | (4) | (3) | 3/4 | 4/4 | 0/0 | 4/4 | 4/4 | 0/0 | 0/0 | (1) | (1) | (2) | 4/4 | 1/0 | 4/4 | 0/0 | (3) | 0/0 | 0/0 | Isomeres in der Quelle nicht angegeben
Tetrabromkohlenstoff | CBr4 | 000558-13-4 |  | Xn, Xi |  | 0/0 | 0/0 | (3) | 4/4 | 0/0 | 0/0 | (3) | 3/4 | 4/4 | 0/0 | 0/0 | 0/0 | 0/0 | 0/0 | (1) | (1) | (2) | 4/4 | 1/0 | 4/4 | 0/0 | (3) | 0/0 | 0/0
Tetrabrommethan | -> siehe: Tetrabromkohlenstoff
Tetrachlorethan | C2H2Cl4 | — | techn. rein | T+ |  | 3/0 | 3/4 | 3/0 | 4/4 | (4) | (4) | 1/1 | 3/4 | 4/4 | 0/0 | 4/4 | 4/4 | 4/4 | 0/0 | 1/0 | 1/1 | 1/3 | 4/4 | 4/4 | 4/4 | 0/0 | (3) | 0/0 | 0/0 | Isomeres in der Quelle nicht angegeben
Tetrachlorethen | -> siehe: Perchlorethylen
Tetrachlorethylen | -> siehe: Perchlorethylen
Tetrachlorkohlenstoff (TETRA) | CCl4 | 000056-23-5 |  | T |  | 4/4 | 4/4 | 4/4 | 4/4 | 1/4 | 4/4 | 2/3 | 4/4 | 4/4 | 4/4 | 4/4 | 4/4 | 4/4 | 1/1 | 1/1 | 1/1 | 1/3 | 4/4 | 1/1 | 4/4 | 0/0 | 1/1 | 1/1L | 1/1L
Tetrachlormethan | -> siehe: Tetrachlorkohlenstoff
Tetrachlortitan | -> siehe: Titantetrachlorid
Tetraethylblei (TEL) | C8H20Pb | 000078-00-2 | techn. rein | T+ | X | 1/0 | 1/0 | 1/4 | 3/0 | (2) | (4) | (2) | 2/4 | 0/0 | 0/0 | 1/0 | 0/0 | 0/0 | 0/0 | (1) | 1/0 | 1/1 | 4/4 | 1/0 | 3/0 | 0/0 | (2) | (1) | (1)
Tetraethylorthosilicat | C8H20SiO4 | 000078-10-4 |  | Xn | X | 0/0 | 0/0 | (2) | (3) | 0/0 | 0/0 | (2) | (2) | 0/0 | 0/0 | 0/0 | 0/0 | 0/0 | 0/0 | (1) | (1) | (2) | (3) | (3) | 1/0 | 0/0 | (1) | (1) | (1)
Tetrafluormethan | CF4 | 000075-73-0 |  | ? |  | 0/0 | 0/0 | 1/0 | (3) | 0/0 | 0/0 | 1/0 | (3) | 0/0 | 0/0 | 0/0 | 0/0 | 0/0 | 0/0 | 0/0 | (1) | 0/0 | 1/0 | 3/0 | 1/0 | 0/0 | (3) | 0/0 | 0/0
Tetrahydro-1,4-oxazin | -> siehe: Morpholin
Tetrahydrofuran (THF) | C4H8O | 000109-99-9 |  | F, Xi | X | 3/4 | 4/4 | 1/0 | 4/4 | 1/0 | 3/4 | 1/3 | 3/4 | 4/4 | 4/4 | 4/4 | 4/4 | 4/4 | 2/3 | 1/1 | 1/0 | 3/3 | 4/4 | 4/4 | 4/4 | 0/0 | 1/1 | (1) | (1)
Tetrahydrofurfurylalkohol | C5H10O2 | 000097-99-4 |  | Xi |  | 0/0 | 0/0 | (2) | (3) | 0/0 | 0/0 | (2) | (2) | 0/0 | 0/0 | 0/0 | 0/0 | 4/4 | 0/0 | (1) | (1) | (2) | (3) | (3) | (4) | 0/0 | (2) | (1) | (1)
Tetrahydronaphthalin | C10H12 | 000119-64-2 | techn. rein | Xi |  | 3/4 | 4/4 | 1/0 | 4/4 | 1/0 | (4) | 1/0 | 4/4 | 4/4 | 4/4 | 4/4 | 4/4 | 0/0 | 0/0 | (1) | 1/0 | 1/0 | 4/4 | 1/0 | 4/4 | 0/0 | 1/1 | 1/1 | 1/1
Tetralin | -> siehe: Tetrahydronaphthalin
Tetramethylenoxid | -> siehe: Tetrahydrofuran
Tetraphosphordecaoxid | -> siehe: Phosphorpentoxid
Thiacyclopentadien | -> siehe: Thiophen
Thiofuran | -> siehe: Thiophen
Thioglycolsäure | C2H4SO2 | 000068-11-1 |  | T, C |  | 0/0 | 1/1 | (3) | (3) | 0/0 | 0/0 | (3) | 1/1 | 0/0 | 0/0 | 0/0 | 0/0 | 0/0 | 0/0 | (1) | 1/1 | (3) | (3) | (3) | (4) | 0/0 | 3/4 | 0/0 | 1/1
Thionylchlorid | Cl2SO | 007719-09-7 | techn. rein | C |  | 4/4 | 4/4 | 4/4 | 4/4 | 0/0 | 4/4 | 2/0 | 4/4 | 4/4 | 4/4 | 4/4 | 4/4 | 4/4 | 1/1 | 1/1 | 1/0 | (3) | 3/0 | 1/0 | 4/4 | 0/0 | 3/4 | 0/0 | 0/0
Thiophen | C2H4S | 000110-02-1 |  | F, Xn | X | 3/3 | 3/3 | (2) | 4/4 | 0/0 | (4) | (2) | 3/4 | 4/4 | 0/0 | 0/0 | 0/0 | 4/4 | 0/0 | (1) | (1) | (3) | 4/4 | 4/4 | 3/0 | 0/0 | (1) | (1) | (1)
Thymol | C10H14O | 000089-83-8 |  | C, Xn |  | 0/0 | 0/0 | (3) | (3) | 0/0 | 0/0 | (3) | (3) | 3/4 | 0/0 | 0/0 | 0/0 | 4/4 | 0/0 | (1) | (1) | (2) | (4) | 1/0 | 4/4 | 0/0 | (1) | (1) | (1)
Titanchlorid | -> siehe: Titantetrachlorid
Titantetrachlorid | TiCl4 | 007550-45-0 |  | C |  | 0/0 | 0/0 | 4/4 | (3) | 0/0 | 0/0 | (3) | (3) | 0/0 | 0/0 | 0/0 | 0/0 | 4/4 | 0/0 | (1) | (1) | (3) | 4/4 | (3) | 4/4 | 0/0 | (4) | 0/0 | 0/0
Toluen | -> siehe: Methylbenzol
Toluol | -> siehe: Methylbenzol
Toluolsulfonchloramid-Natrium, p- | -> siehe: Chloramin T
Traganth | — | 009000-65-1 |  | — |  | 1/1 | 1/1 | 1/1 | 1/1 | 1/1 | 1/1 | 1/1 | 1/1 | 0/0 | 0/0 | 0/0 | 0/0 | 1/1 | 1/1 | 1/1 | 1/1 | 1/1 | 1/1 | 1/1 | 1/1 | 0/0 | (1) | 1/1 | 1/1
Transformatorenöl | — | — |  | ? |  | 1/3 | 3/3 | 1/0 | (3) | 1/1 | 1/0 | 3/3 | 1/3 | 1/3 | 1/0 | 1/0 | 0/0 | 1/3 | 0/0 | (1) | 1/1 | (3) | 4/4 | 2/3 | 3/3 | 0/0 | 1/1 | (1) | (1)
Traubenzucker | -> siehe: Glucose
Triacetin | C9H14O6 | 000102-76-1 |  | Xn |  | 0/0 | 0/0 | 0/0 | (3) | 0/0 | 0/0 | (2) | (2) | 0/0 | 0/0 | 0/0 | 0/0 | 0/0 | 0/0 | (1) | (1) | (2) | 1/0 | 4/4 | 3/3 | 0/0 | (1) | (1) | (1)
Tribrommethan | -> siehe: Bromoform
Tributylcitrat | C18H32O7 | 000077-94-1 |  | — |  | 1/2 | 2/3 | (2) | 4/4 | 0/0 | 2/3 | (2) | 2/3 | 4/4 | 3/3 | 3/4 | 0/0 | 0/0 | 1/2 | 1/1 | (1) | (2) | (3) | (3) | (3) | 0/0 | (1) | (1) | (1)
Tributylphosphat (TBP) | C12H27PO4 | 000126-73-8 | techn. rein | Xn |  | 1/1 | 1/1 | 1/0 | (3) | 0/0 | 0/0 | (2) | 1/3 | 0/0 | 0/0 | 4/4 | 4/4 | 0/0 | 0/0 | (1) | 1/1 | 1/0 | 3/0 | 4/4 | 4/4 | 0/0 | (1) | (1) | (1)
Trichloracetaldehyd | C2HCl3O | 000075-87-6 | 100 % | T/Xi |  | 1/1 | 1/1 | 4/4 | (3) | (4) | 0/0 | (3) | 1/1 | 0/0 | 0/0 | 4/4 | 4/4 | 0/0 | 0/0 | (1) | 0/0 | (4) | 3/0 | (4) | 4/4 | 0/0 | 4/4 | 0/0 | 0/0
Trichloracetaldehyd-hydrat | -> siehe: Chloralhydrat
Trichloraldehydhydrat | -> siehe: Chloralhydrat
Trichlorbenzol | C6H3Cl3 | — | 100 % | (Xn) |  | 4/4 | 4/4 | (3) | (3) | 0/0 | (4) | (2) | 4/4 | 4/4 | 0/0 | 4/4 | 4/4 | 4/4 | 0/0 | (1) | (2) | (3) | (4) | (3) | 4/4 | 0/0 | (2) | 0/0 | 0/0 | Isomeres in der Quelle nicht angegeben
Trichloressigsäure (TCA) | C2HCl3O2 | 000076-03-9 |  | C+ |  | 1/4 | 3/4 | 4/4 | 4/4 | 4/4 | 0/0 | 4/4 | 1/1 | 4/4 | 0/0 | 4/4 | 4/4 | 0/0 | 0/0 | 1/0 | 1/1 | 1/4 | 3/0 | 4/4 | 4/4 | 0/0 | 1/3 | 3/0L | 2/0L
Trichlorethan | C2H3Cl3 | — |  | Xn |  | 3/4 | 4/4 | 3/0 | 4/4 | 4/4 | 4/4 | (2) | 4/4 | 4/4 | 4/4 | 4/4 | 4/4 | 4/4 | 1/2 | 1/1 | (1) | 1/3 | 4/4 | 1/0 | 4/4 | 0/0 | 4/4 | 0/0 | 0/0 | Isomeres in der Quelle nicht angegeben
Trichlorethen | -> siehe: Trichlorethylen
Trichlorethylen (TRI) | C2HCl3 | 000079-01-6 | 100 % | Xn |  | 3/4 | 4/4 | 3/0 | 4/4 | 4/4 | 4/4 | 4/4 | 4/4 | 4/4 | 4/4 | 4/4 | 4/4 | 0/4 | 1/2 | 1/1 | 1/0 | 1/1 | 4/4 | 1/3 | 4/4 | 0/0 | 1/3 | 1/1L | 1/1L
Trichlorfluormethan | CCl3F | 000075-69-4 |  | N |  | 0/0 | 0/0 | 1/0 | (3) | 0/0 | 0/0 | 1/0 | (3) | 0/0 | 0/0 | 0/0 | 0/0 | 0/0 | 0/0 | (3) | (1) | 0/0 | 4/4 | 2/0 | 1/0 | 0/0 | (3) | 0/0 | 0/0
Trichlormethan | -> siehe: Chloroform
Trichlormonofluormethan | -> siehe: Trichlorfluormethan
Trichlorphenol | C6H3Cl3O | — |  | (Xn, Xi) |  | 0/0 | 0/0 | (3) | (4) | 0/0 | 0/0 | (3) | (3) | 0/0 | 0/0 | 0/0 | 0/0 | 4/4 | 0/0 | (1) | (1) | (3) | (4) | (3) | (4) | 0/0 | (3) | 0/0 | 0/0 | Isomeres in der Quelle nicht angegeben
Trichlorphosphin | -> siehe: Phosphortrichlorid
Trichlorphosphinoxid | -> siehe: Phosphoroxychlorid
Trichlorphosphoroxid | -> siehe: Phosphoroxychlorid
Trichlortrifluorethan | C2Cl3F3 | 000076-13-1 |  | ? |  | 0/0 | 0/0 | 1/0 | (3) | 1/0 | 0/0 | 1/0 | (3) | 0/0 | 0/0 | 0/0 | 0/0 | 0/0 | 0/0 | 0/0 | (1) | 1/0 | 4/4 | 3/0 | 1/0 | 0/0 | (3) | 0/0 | 0/0
Triethanolamin (TEA) | C6H15NO3 | 000102-71-6 | techn. rein | Xi |  | 1/1 | 1/2 | (2) | (2) | 1/0 | 0/0 | 2/2 | 1/1 | 1/1 | 0/0 | 3/0 | 4/4 | 1/1 | 0/0 | 1/1 | 1/0 | 1/0 | 2/0 | 4/4 | 4/4 | 0/0 | (1) | (1) | (1)
Triethylamin (TEA) | C6H15N | 000121-44-8 | techn. rein | F, C, Xn | X | 0/0 | 0/0 | (2) | (3) | 0/0 | 0/0 | 1/1 | 4/4 | 0/0 | 0/0 | 0/0 | 0/0 | 0/0 | 0/0 | (1) | (1) | 3/4 | 4/4 | 3/0 | 3/4 | 0/0 | (1) | (1) | (1)
Triethylenglycol | -> siehe: Triglycol
Triethylenglykoldiacetat | -> siehe: Triglycolacetat
Trifluortrichlorethan | C2Cl3F3 | — | 100 % | ? |  | 4/4 | 3/4 | 1/0 | 3/0 | 0/0 | 0/0 | 1/0 | 4/4 | 4/4 | 1/0 | 3/4 | 4/4 | 3/3 | 0/0 | 0/0 | (1) | 1/0 | 4/4 | 3/0 | 1/0 | 0/0 | (3) | 0/0 | 0/0 | Isomeres in der Quelle nicht angegeben
Triglycol | C6H14O4 | 000112-27-6 |  | Xi |  | 1/1 | 1/1 | (3) | 1/2 | 0/0 | 1/1 | 1/0 | 1/1 | 1/2 | 1/1 | 2/3 | 0/0 | 1/1 | 1/1 | 1/1 | (1) | (2) | (2) | (1) | (3) | 0/0 | (1) | (1) | (1)
Triglycolacetat | C10H18O6 | 000111-21-7 |  | ? |  | 0/0 | 0/0 | (3) | (3) | 0/0 | 0/0 | 1/0 | (2) | 0/0 | 0/0 | 0/0 | 0/0 | 4/4 | 0/0 | (1) | (1) | (3) | (3) | (4) | (4) | 0/0 | (1) | (1) | (1)
Trihydroxybenzoesäure, 3,4,5- | -> siehe: Gallussäure
Trihydroxybenzol, 1,2,3- | -> siehe: Pyrogallol
Trihydroxybutan | -> siehe: Butantriol
Trihydroxypurin, 2,6,8- | -> siehe: Harnsäure
Trihydroxytriethylamin | -> siehe: Triethanolamin
Triiodmethan | -> siehe: Jodoform
Triisopropylbenzol | C15H24 | 000717-74-8 |  | — |  | 0/0 | 0/0 | (2) | (3) | 0/0 | (4) | (2) | (3) | 4/4 | 0/0 | 0/0 | 0/0 | 0/0 | 0/0 | (1) | (1) | (2) | 4/4 | 1/0 | 1/0 | 0/0 | 1/1 | (1) | (1)
Trikresylphosphat (TCF) | C21H21PO4 | — | techn. rein | T/Xn, N |  | 1/1 | 1/1 | 1/0 | 4/4 | 1/0 | 0/0 | 1/0 | 1/3 | 4/4 | 0/0 | 4/4 | 4/4 | 4/4 | 0/0 | (1) | 1/1 | (3) | 3/0 | 3/4 | 4/4 | 0/0 | 1/1 | 1/1 | 1/1 | Isomeres in der Quelle nicht angegeben
Trimethylbenzol, 1,3,4- | -> siehe: Pseudocumol
Trimethylolpropan | C6H14O3 | 000077-99-6 | wässrig | — |  | 0/0 | 0/0 | (2) | (2) | (2) | 0/0 | 1/0 | 1/1 | 0/0 | 0/0 | 0/0 | 0/0 | 0/0 | 0/0 | 1/1 | 1/1 | (1) | (1) | (2) | (2) | 0/0 | (1) | (1) | (1)
Trimethylpentan, 2,2,4- | -> siehe: Isooctan
Trinatriumphosphat | Na3PO4 | 007601-54-9 |  | Xi |  | 1/1 | 1/1 | 1/0 | (2) | (2) | 0/0 | 1/0 | 1/1 | 0/0 | 0/0 | 0/0 | 0/0 | 0/0 | 1/1 | 1/1 | 1/1 | 1/1 | 1/0 | 1/1 | 1/1 | 0/0 | (4) | 1/1 | 1/1
Trinatriumphosphat, tribasisch | -> siehe: Natriumphosphat
Trinitrophenol, 2,4,6- | -> siehe: Pikrinsäure
Trioctylphosphat | C24H54PO4 | 000078-42-2 | techn. rein | (Xn) |  | 3/0 | 1/0 | 1/0 | (3) | 0/0 | 0/0 | (2) | 1/3 | 0/0 | 0/0 | 4/4 | 0/0 | 0/0 | 0/0 | (1) | 1/1 | (3) | 3/0 | 3/4 | 4/4 | 0/0 | (1) | (1) | (1)
Tripen | -> siehe: Hexachlorbutadien
Tripropylenglycol (TPG) | C9H20O4 | 024800-44-0 |  | (—) |  | 1/1 | 1/1 | (3) | 1/2 | 0/0 | 1/1 | 1/0 | 1/1 | 1/1 | 1/1 | 2/3 | 0/0 | 0/0 | 1/1 | 1/1 | 1/1 | (2) | (3) | (2) | (3) | 0/0 | (1) | (1) | (1)
Tris(2-ethylhexyl)-phosphat | -> siehe: Trioctylphosphat
Tris(hydroxyethyl)-amin | -> siehe: Triethanolamin
Tris(hydroxymethyl)-propan | -> siehe: Trimethylolpropan
Tropasäure-tropylester-sulfat | -> siehe: Atropinsulfat
Tungöl | -> siehe: Holzöl
Turbinenöl (Mineralölbasis) | — | — |  | ? |  | 0/0 | 0/0 | (1) | (2) | 1/0 | 0/0 | (2) | 1/3 | 0/0 | 0/0 | 0/0 | 0/0 | 0/0 | 0/0 | (1) | 1/1 | 1/1 | 4/4 | (2) | 1/0 | 0/0 | 1/1 | 1/1 | 1/1
Überchlorsäure | -> siehe: Perchlorsäure
Undecanol | -> siehe: Undecylalkohol
Undecylalkohol | C11H24O | 000112-42-5 |  | Xi |  | 1/2 | 1/3 | (1) | 2/3 | (1) | 1/2 | 1/0 | 1/2 | 2/2 | 3/3 | 1/3 | 0/0 | 1/1 | 1/2 | 1/1 | 1/1 | (1) | (3) | (1) | (2) | 0/0 | (1) | (1) | (1)
Urin | — | — |  | — |  | 1/1 | 1/1 | 1/0 | 1/0 | 1/0 | 0/0 | 1/1 | 1/1 | 3/0 | 0/0 | 1/3 | 1/0 | 0/0 | 1/1 | 1/1 | 1/1 | 1/1 | 1/0 | 1/0 | 1/1 | 0/0 | (2) | 1/1 | 1/1
Urotropin | -> siehe: Hexamethylentetramin
Vaseline | — | 008009-03-8 | techn. rein | (—) |  | 3/4 | 2/3 | 1/0 | 1/0 | 1/0 | 0/0 |  | 1/3 | 1/1 | 0/0 | 3/0 | 0/0 | 1/1 | 0/0 | (1) | 1/1 | 1/1 | 3/0 | 1/1 | 1/1 | 0/0 | 1/1 | 1/1 | 1/1
Vaselinöl | — | 008012-95-1 | 100 % | ? |  | 0/0 | 1/3 | 1/0 | (2) | 1/0 | 1/0 |  | 1/3 | 1/0 | 1/0 | 1/0 | 3/0 | 0/0 | 0/0 | (1) | (1) | (1) | 3/0 | 1/0 | 1/0 | 0/0 | 1/1 | 1/1 | 1/1 | Paraffinöl
Vaselinöl | — | 008012-95-1 |  | ? |  | 1/1 | 1/3 | 1/0 | 1/0 | 1/0 | 0/0 | 1/1 | 1/3 | 1/1 | 0/0 | 1/3 | 1/0 | 1/1 | 0/0 | (1) | 1/1 | 1/1 | 4/4 | 1/1 | 1/3 | 0/0 | 1/1 | 1/1 | 1/1 | Paraffinöl
Vinylacetat | C4H6O2 | 000108-05-4 | techn. rein | F | X | 0/0 | 1/1 | 1/0 | 4/4 | (3) | (4) |  | 1/4 | 0/0 | 0/0 | 4/4 | 4/4 | 0/0 | 0/0 | 1/0 | 1/0 | 1/1 | 1/0 | 3/0 | 3/3 | 0/0 | (1) | (1) | (1)
Vinylbenzol | -> siehe: Styrol
Vinylcarbinol | -> siehe: Allylalkohol
Vinylchlorid | -> siehe: Chlorethylen
Vinylcyanid | -> siehe: Acrylnitril
Vinylethylen | -> siehe: Butadien, 1,3-
Vinylidenchlorid | C2H2Cl2 | 000075-35-4 |  | F+, Xn | X | 4/4 | 4/4 | (2) | 4/4 | 4/4 | 4/4 | 4/4 | 4/4 | 4/4 | 4/4 | 4/4 | 4/4 | 0/0 | 2/3 | 1/1 | (1) | (2) | 4/4 | 3/0 | 4/4 | 0/0 | (3) | 0/0 | 0/0
Vitamin C | C6H8O6 | 000050-81-7 | flüssig | — |  | 1/1 | 1/1 | (2) | (2) | (1) | 0/0 | (2) | 1/1 | 0/0 | 0/0 | 0/0 | 0/0 | 0/0 | 1/1 | 1/1 | 1/1 | 1/1 | (1) | (1) | (1) | 0/0 | 1/1 | (1) | (1)
Wachsalkohol | — | — | techn. rein | (—) |  | 3/4 | 3/4 | (2) | (2) | 1/0 | 0/0 |  | 3/4 | 0/0 | 0/0 | 1/1 | 3/4 | 0/0 | 0/0 | (1) | 1/1 | 1/1 | 4/4 | 1/1 | 1/1 | 0/0 | (1) | (1) | (1)
Wachse | — | — |  | — |  | 0/0 | 1/3 | 1/1 | 1/1 | 1/1 | 0/0 |  | 1/3 | 1/1 | 0/0 | 0/0 | 0/0 | 1/1 | 0/0 | (1) | 1/1 | 1/1 | (4) | 1/0 | (1) | 0/0 | 1/1 | 1/1 | 1/1
Walnussöl | — | 008024-09-7 |  | — |  | 0/0 | 0/0 | (2) | (2) | 1/0 | 0/0 |  | 1/3 | 3/3 | 0/0 | 0/0 | 0/0 | 0/0 | 0/0 | (1) | 1/1 | 1/1 | (3) | (1) | (2) | 0/0 | (1) | 1/1 | 1/1
Walrat | — | 008002-23-1 |  | — |  | 0/0 | 1/3 | (1) | 1/1 | 1/0 | 0/0 |  | 1/0 | 0/0 | 0/0 | 0/0 | 0/0 | 0/0 | 0/0 | (1) | 1/1 | 1/1 | 4/4 | 1/0 | 1/0 | 0/0 | (1) | 1/1 | 1/1
Waschmittel | — | — |  | ? |  | 1/1 | 1/1 | 1/0 | 1/1 | 1/1 | 0/0 |  | 1/1 | 0/0 | 0/0 | 1/3 | 0/0 | 0/0 | 0/0 | (1) | 1/1 | 1/1 | 1/0 | 1/1 | (2) | 0/0 | 1/1 | 1/1 | 1/1
Wasser | H2O | 007732-18-5 |  | — |  | 1/1 | 1/1 | 1/0 | 1/1 | 1/1 | 1/0 | 1/1 | 1/1 | 1/1 | 1/0 | 1/3 | 1/3 | 1/1 | 1/1 | 1/1 | 1/1 | 1/1 | 1/1 | 1/1 | 1/1 | 0/0 | 1/1 | 1/1 | 1/1
Wasser, destilliertes ~ | H2O | 007732-18-5 |  | — |  | 1/1 | 1/1 | 1/0 | 1/1 | 1/1 | 1/0 | 1/1 | 1/1 | 1/0 | 1/0 | 1/3 | 1/3 | 1/1 | 1/1 | 1/1 | 1/1 | 1/1 | 1/1 | 1/1 | 1/1 | 0/0 | 1/1 | 1/1 | 1/1
Wasserglas | Na2Si3O7 | 001344-09-8 | gesättigt | C, Xn |  | 1/1 | 1/1 | 1/0 | 1/0 | 1/0 | 0/0 | 0/0 | 1/1 | 1/1 | 0/0 | 1/3 | 1/4 | 1/1 | 0/0 | 1/1 | 1/1 | 1/3 | 1/0 | 1/1 | 1/1 | 0/0 | 1/1 | 1/1 | 1/1 | wässrige Lösung von Alkalisilicaten
Wasserstoff | H2 | 001333-74-0 | techn. rein | F+ | X | 1/1 | 1/1 | 1/0 | 1/0 | 0/0 | 0/0 |  | 1/1 | 1/0 | 0/0 | 1/1 | 1/1 | 0/0 | 0/0 | (1) | 1/1 | 1/1 | 1/0 | 1/0 | 1/1 | 0/0 | 1/1 | 1/1 | 1/1
Wasserstoffperoxid | H2O2 | 007722-84-1 | 30 % | C |  | 1/1 | 1/2 | 4/4 | 1/1 | 1/0 | 1/2 | 4/4 | 1/3 | 1/2 | 1/1 | 1/1 | 0/0 | 1/0 | 1/1 | 1/1 | 1/1 | 1/1 | 3/0 | 1/1 | 4/4 | 0/0 | (3) | 1/1 | 1/1
Wasserstoffperoxid | H2O2 | 007722-84-1 | 100 % | O, C |  | 1/4 | 1/4 | 4/4 | 0/0 | 0/0 | 0/0 | 4/4 | 4/4 | 4/4 | 0/0 | 0/0 | 0/0 | 0/0 | 0/0 | (1) | (1) | (2) | (3) | (2) | 4/4 | 0/0 | (3) | (1) | (1)
Wasserstoffperoxid | H2O2 | 007722-84-1 | 90 % | O, C |  | 1/1 | 1/2 | 4/4 | 1/1 | 0/0 | 1/2 | 4/4 | 1/2 | 1/2 | 1/1 | 1/2 | 0/0 | 0/0 | 1/1 | 1/1 | 1/1 | 1/0 | 3/0 | 1/3 | 4/4 | 0/0 | (3) | 1/1 | 1/1
Wasserstoffperoxid | H2O2 | 007722-84-1 | 3 % | Xi |  | 1/1 | 1/1 | (3) | 1/1 | 1/0 | 1/1 | 1/0 | 1/1 | 1/2 | 1/1 | 1/1 | 0/0 | 1/1 | 1/1 | 1/1 | 1/1 | 1/1 | 1/0 | 1/0 | 3/4 | 0/0 | (3) | 1/1 | 1/1
Wasserstoffsuperoxid | -> siehe: Wasserstoffperoxid
Weichmacher | — | — |  | ? |  | 1/3 | 1/3 | (2) | (3) | 0/0 | 0/0 | (2) | 1/3 | 0/0 | 0/0 | 0/0 | 0/0 | 3/3 | 0/0 | (1) | (1) | 0/0 | (2-3) | 0/0 | 4/4 | 0/0 | (1) | (1) | (1)
Weine | — | — |  | — |  | 1/1 | 1/1 | 1/0 | 1/0 | 1/1 | 1/0 | (2) | 1/1 | 1/1 | 1/0 | 1/1 | 1/1 | 0/0 | 0/0 | 1/1 | 1/1 | 1/1 | 1/0 | 1/0 | 1/0 | 0/0 | (4) | 1/1 | 1/1
Weingeist | C2H6O | — | 50 % | (F) | X | 1/0 | 1/1 | 1/0 | 1/1 | 1/1 | 1/0 | 1/2 | 1/1 | 1/0 | 1/0 | 1/0 | 3/0 | 0/0 | 0/0 | 1/1 | 1/1 | 1/1 | 1/0 | (2) | 1/1 | 0/0 | 1/1 | 1/1 | 1/1 | Ethanol
Weingeist | C2H6O | — | 96 % | F | X | 1/0 | 1/3 | 1/0 | 1/3 | 1/1 | 1/2 | 1/2 | 1/1 | 3/4 | 1/2 | 1/3 | 3/0 | 1/3 | 1/1 | 1/1 | 1/1 | 1/1 | 1/0 | 3/0 | 3/3 | 0/0 | 1/1 | 1/1 | 1/1 | Ethanol
Weinsäure | C4H6O6 | 000087-69-4 | wässrig | Xi |  | 1/1 | 1/1 | 3/3 | 1/2 | 0/0 | 0/0 | (3) | 1/1 | 0/0 | 1/1 | 0/0 | 0/0 | 0/0 | 0/0 | 1/1 | 1/1 | 1/1 | 3/0 | 1/1 | 1/1 | 0/0 | (4) | 1/3 | 1/2
Weinsäure | C4H6O6 | 000087-69-4 |  | Xi |  | 1/1 | 1/1 | 4/4 | 1/2 | 0/0 | 1/1 | (3) | 1/1 | 2/2 | 1/1 | 1/2 | 1/3 | 1/1 | 1/1 | 1/1 | 1/1 | 1/1 | 3/0 | 1/1 | 1/1 | 0/0 | (4) | 1/3 | 1/2
Weinstein | -> siehe: Kaliumhydrogentartat
Whiskey | — | — |  | — |  | 0/0 | 0/0 | 1/0 | 1/1 | 1/1 | 0/0 | 1/2 | 1/1 | 0/0 | 0/0 | 0/0 | 0/0 | 0/0 | 0/0 | 1/1 | 1/1 | 1/1 | 1/0 | 1/0 | 1/1 | 0/0 | 1/1 | 1/1 | 1/1 | Whisky, Scotch, Bourbon
White Spirit | — | 008042-47-5 |  | Xn |  | 1/0 | 1/0 | (1) | (3) | 1/0 | (4) | 1/0 | 1/3 | 0/0 | 0/0 | 1/0 | 0/0 | 0/0 | 0/0 | (1) | 1/1 | (2) | 4/4 | 1/0 | (2) | 0/0 | 1/1 | 1/1 | 1/1
Wollfett | -> siehe: Lanolin
Xenon | Xe | 007440-63-3 |  | — |  | 0/0 | 0/0 | 1/0 | (1) | 1/1 | 0/0 | 1/1 | (2) | 0/0 | 0/0 | 0/0 | 0/0 | 0/0 | 0/0 | (1) | 1/1 | 1/1 | 1/1 | 1/0 | 1/0 | 0/0 | 1/1 | 1/1 | 1/1
Xylen | -> siehe: Xylol
Xylol | C8H10 | 001330-20-7 |  | (F), Xn | X | 3/4 | 3/4 | 1/0 | 4/4 | 0/0 | 3/4 | 1/2 | 4/4 | 4/4 | 4/4 | 4/4 | 4/4 | 4/4 | 1/2 | 1/1 | 1/0 | 1/3 | 4/4 | 1/3 | 4/4 | 0/0 | 1/1 | 1/1 | 1/1
Zedernöl | — | 008000-27-9 |  | ? |  | 3/4 | 4/4 | (2) | 2/3 | 0/0 | 4/4 | (2) | 4/4 | 4/4 | 3/3 | 3/4 | 0/0 | 0/0 | 1/2 | 1/1 | (1) | (2) | (4) | (2) | (3) | 0/0 | (1) | (1) | (1)
Zimt | — | — | gemahlen | ? |  | 0/0 | 0/0 | (2) | 1/0 | (2) | 0/0 | (2) | (2) | 3/0 | 0/0 | 0/0 | 0/0 | 1/1 | 0/0 | (1) | (1) | (1) | (2) | (2) | (2) | 0/0 | (1) | (1) | (1)
Zimtaldehyd | C9H8O | 000104-55-2 |  | Xn, Xi |  | 0/0 | 0/0 | (2) | (3) | 0/0 | (4) | (2) | (3) | 4/4 | 0/0 | 0/0 | 0/0 | 4/4 | 0/0 | (1) | (1) | (2) | 1/0 | 1/0 | 4/4 | 0/0 | (1) | (1) | (1)
Zimtöl | — | 008007-80-5 |  | Xn, Xi |  | 3/4 | 4/4 | (2) | 2/3 | 0/0 | 4/4 | (2) | 4/4 | 4/4 | 3/3 | 4/4 | 0/0 | 0/0 | 1/2 | 1/1 | (1) | (2) | (3) | (3) | 4/4 | 0/0 | (1) | (1) | (1)
Zinkacetat | C4H6ZnO4 | 000557-34-6 | wässrig | Xn, Xi |  | 1/1 | 1/1 | (2) | (2) | (2) | 0/0 | (2) | 1/1 | 0/0 | 0/0 | 0/0 | 0/0 | 0/0 | 0/0 | 1/1 | 1/1 | (1) | 1/0 | (3) | 3/3 | 0/0 | (3) | (1) | (1)
Zinkbromid | ZnBr2 | 007699-45-8 |  | C, Xn |  | 1/1 | 1/1 | 4/4 | (2) | 0/0 | 0/0 | (2) | 1/1 | 0/0 | 0/0 | 0/0 | 0/0 | 1/1 | 0/0 | 1/1 | 1/1 | (1) | (2) | (1) | (2) | 0/0 | (3) | 0/0 | 0/0
Zinkcarbonat | ZnCO3 | 003486-35-9 | gesättigt | ? |  | 1/1 | 1/1 | (1) | 1/1 | 1/1 | 0/0 | 1/1 | 1/1 | 1/1 | 1/1 | 1/1 | 1/1 | 1/1 | 1/1 | 1/1 | 1/1 | 1/1 | 1/1 | 1/1 | 1/1 | 1/1 | (2) | (1) | (1) | wegen geringer Löslichkeit keine chemische Einwirkung zu erwarten
Zinkchlorid | ZnCl2 | 007646-85-7 | wässrig | (C, Xn) |  | 1/1 | 1/1 | 3/4 | (2) | 0/0 | 0/0 | 2/0 | 1/1 | 0/0 | 0/0 | 0/0 | 0/0 | 0/0 | 0/0 | 1/1 | 1/1 | 1/1 | 1/0 | 1/1 | 1/1 | 0/0 | 3/4 | 1/4L | 1/3L
Zinkchlorid | ZnCl2 | 007646-85-7 | 10 % | C, Xn |  | 1/1 | 1/1 | 3/4 | 1/0 | 0/0 | 1/1 | 2/0 | 1/1 | 1/3 | 0/0 | 1/3 | 1/0 | 1/1 | 1/1 | 1/1 | 1/1 | 1/1 | 1/0 | 1/1 | 1/1 | 0/0 | 3/4 | 1/4L | 1/3L
Zinknitrat | Zn(NO3)2 | 007779-88-6 |  | O, C, Xn |  | 1/1 | 1/1 | 1/4 | (2) | 0/0 | 0/0 | (2) | 1/1 | 1/0 | 1/0 | 1/0 | 1/0 | 1/1 | 0/0 | 1/1 | 1/1 | (1) | 1/0 | (1) | (2) | 0/0 | (3) | (1) | (1)
Zinkoxid | ZnO | 001314-13-2 | fest | Xn, Xi |  | 1/1 | 1/1 | 1/1 | 1/1 | 1/1 | 1/1 | 1/1 | 1/1 | 1/1 | 1/1 | 1/1 | 1/1 | 1/1 | 1/1 | 1/1 | 1/1 | 1/1 | 1/1 | 1/1 | 1/1 | 1/1 | (2) | 1/1 | 1/1 | wegen geringer Löslichkeit keine chemische Einwirkung zu erwarten
Zinkphosphat | Zn3(PO4)2 | 007779-90-0 | gesättigt | ? |  | 1/1 | 1/1 | (1) | 1/1 | 1/1 | 1/1 | 1/1 | 1/1 | 1/1 | 1/1 | 1/1 | 1/1 | 1/1 | 1/1 | 1/1 | 1/1 | 1/1 | 1/1 | 1/1 | 1/1 | 1/1 | (2) | (1) | (1)
Zinksalbe | — | — |  | ? |  | 0/0 | 0/0 | (1) | (2) | (2) | 0/0 | (2) | (2) | 1/1 | 0/0 | 0/0 | 0/0 | 1/1 | 0/0 | (1) | 1/1 | (2) | (4) | (2) | (2) | 0/0 | (2) | (1) | (1)
Zinkschlamm | — | — |  | ? |  | 0/0 | 0/0 | 0/0 | 0/0 | 0/0 | 0/0 | 0/0 | 1/1 | 0/0 | 0/0 | 0/0 | 0/0 | 0/0 | 0/0 | 0/0 | (1) | (2) | 0/0 | 0/0 | 0/0 | 0/0 | (3) | 0/0 | 0/0
Zinkstearat | C36H70ZnO4 | 000557-05-1 |  | Xi |  | 1/1 | 1/1 | (1) | 1/1 | 0/0 | 1/1 | 1/1 | 1/1 | 1/1 | 1/1 | 1/2 | 1/1 | 1/1 | 1/1 | 1/1 | 1/1 | 1/1 | (2) | 1/1 | (2) | 0/0 | (2) | (1) | (1)
Zinksulfat | ZnSO4 | 007733-02-0 | 10 % | — |  | 1/1 | 1/1 | (3) | 1/0 | (2) | 1/0 | 2/0 | 1/1 | 1/1 | 0/0 | 1/1 | 1/0 | 1/1 | 1/1 | 1/1 | 1/1 | 1/1 | 1/0 | 1/1 | 1/0 | 0/0 | 3/4 | 1/1 | 1/1
Zinkvitriol | -> siehe: Zinksulfat
Zinn-(II)-chlorid | SnCl2 | 007772-99-8 | wässrig | (C, Xn) |  | 1/1 | 1/1 | (4) | (2) | 0/0 | 0/0 | (2) | 1/1 | 0/0 | 0/0 | 0/0 | 0/0 | 0/0 | 0/0 | 1/1 | 1/1 | 1/1 | 1/0 | 1/1 | 1/1 | 0/0 | 4/4 | 4/4 | 3/4
Zinn-(II)-chlorid | SnCl2 | 007772-99-8 | gesättigt | C, Xn |  | 1/1 | 1/1 | 4/4 | 1/0 | 0/0 | 0/0 | (2) | 1/1 | 1/1 | 0/0 | 1/0 | 1/0 | 1/1 | 0/0 | 1/1 | 1/1 | 1/1 | 1/0 | 1/1 | 1/1 | 0/0 | 4/4 | 4/4 | 3/4
Zinn-(IV)-chlorid | SnCl4 | 007646-78-8 | wässrig | C |  | 1/1 | 1/1 | 4/4 | (3) | 0/0 | 0/0 | (4) | 1/1 | 4/4 | 0/0 | 0/0 | 0/0 | 0/0 | 0/0 | 1/1 | 1/1 | 1/1 | 1/0 | 1/0 | 1/0 | 0/0 | 4/4 | 4/4 | 3/4
Zinndichlorid | -> siehe: Zinn-(II)-chlorid
Zinnprotochlorid | -> siehe: Zinn-(II)-chlorid
Zinntetrachlorid | -> siehe: Zinn-(IV)-chlorid
Zitronensaft | — | — |  | — |  | 1/1 | 1/1 | 1/0 | 1/0 | (2) | 0/0 | 1/0 | 1/1 | 1/1 | 0/0 | 0/0 | 0/0 | 0/0 | 0/0 | 1/1 | 1/1 | (1) | (1) | 1/0 | 1/1 | 0/0 | (1) | 1/1 | 1/1
Zitronensäure | C6H8O7 | 000077-92-9 | 10 % | Xi |  | 1/1 | 1/1 | 1/1 | 1/2 | 1/3 | 1/1 | 2/4 | 1/1 | 1/2 | 1/1 | 1/3 | 1/0 | 1/1 | 1/1 | 1/1 | 1/1 | 1/1 | 1/0 | 1/1 | 1/1 | 0/0 | 1/0 | 1/1 | 1/1
Zitronensäure | C6H8O7 | 000077-92-9 | 50 % | Xi |  | 1/1 | 1/1 | 3/0 | 1/0 | 0/0 | 1/0 | 2/0 | 1/1 | 1/0 | 0/0 | 0/0 | 0/0 | 0/0 | 0/0 | 1/1 | 1/1 | 1/1 | 1/0 | (1) | 1/1 | 0/0 | 1/0 | 1/3 | 1/2
Zitronensäure | C6H8O7 | 000077-92-9 | gesättigt | Xi |  | 1/1 | 1/1 | 3/0 | 1/0 | 0/0 | 1/0 | 2/0 | 1/1 | 1/1 | 0/0 | 1/1 | 1/1 | 0/0 | 0/0 | 1/1 | 1/1 | 1/1 | 1/0 | (1) | 1/1 | 0/0 | 1/0 | 1/3 | 1/2
Zitronenschalenöl | — | 084929-31-7 |  | Xi | (X) | 0/0 | 0/0 | (2) | (3) | 1/0 | (4) | (2) | (3) | 4/4 | 0/0 | 0/0 | 0/0 | 3/3 | 0/0 | 1/0 | (1) | (2) | 4/4 | (2) | 3/3 | 0/0 | 1/1 | (1) | (1) | hauptsächlich Limonen
Zitrussäfte | — | — | wässrig | — |  | 1/1 | 1/1 | 1/0 | 1/0 | 1/0 | 0/0 | 1/0 | 1/1 | 0/0 | 0/0 | 1/1 | 1/1 | 0/0 | 0/0 | 1/1 | 1/1 | 1/1 | (1) | 1/0 | 1/1 | 0/0 | (2) | 1/1 | 1/1
Zuckerrübensaft | — | — |  | — |  | 1/1 | 1/1 | 1/0 | 1/0 | 0/0 | 1/0 | 1/1 | 1/1 | 1/0 | 0/0 | 1/0 | 1/0 | 0/0 | 1/1 | 1/1 | 1/1 | 1/1 | 1/0 | 1/0 | 1/1 | 0/0 | (2) | (1) | (1)
Zuckersäure | — | — | gesättigt | (Xi) |  | 1/1 | 1/1 | (3) | (2) | 0/0 | 0/0 | (2) | 1/1 | 0/0 | 0/0 | 0/0 | 0/0 | 0/0 | 0/0 | 1/1 | 1/1 | (1) | 1/0 | (1) | (1) | 0/0 | (3) | 0/0 | 0/0
Zuckersirup | — | — |  | — |  | 1/1 | 1/1 | 1/1 | 1/1 | 1/1 | 1/1 | 1/1 | 1/1 | 1/1 | 1/1 | 1/3 | 0/0 | 0/0 | 1/1 | 1/1 | 1/1 | 1/1 | 1/1 | 1/1 | 1/1 | 1/1 | 1/1 | 1/1 | 1/1
Zweitaktöl | — | — | 100 % | — |  | 0/0 | 1/3 | 1/0 | (2) | 1/0 | 0/0 | 1/1 | 1/3 | 0/0 | 0/0 | 0/0 | 0/0 | 0/0 | 0/0 | (1) | 1/1 | 1/1 | 4/4 | 1/0 | 1/0 | 0/0 | 1/1 | 1/1 | 1/1

## Legende
Beständigkeit
Je Medium sind zwei Werte angegeben. linke Zahl = Wert bei +20°C / rechte Zahl = Wert bei +50°C.
0 | keine Angabe vorhanden/keine Aussage möglich
1 | sehr gut beständig/geeignet
2 | gut beständig/geeignet
3 | eingeschränkt beständig
4 | nicht beständig
K | keine allgemeinen Angaben möglich
L | Gefahr von Lochfraß oder Spannungsrißkorrosion
( ) | Schätzwert
Gefahrenhinweise
E | explosiv
O | brandfördernd
F | entzündlich
F+ | hochentzündlich
T | giftig
T+ | sehr giftig
C | ätzend
Xn | gesundheitsschädlich
Xi | reizend
N | umweltgefährlich
Bezeichnung der Materialien
Thermoplaste
HDPE | Polyethylen hoher Dichte
LDPE | Polyethylen niedriger Dichte
PA | Polyamid (Nylon)
PC | Polycarbonat
PETG | Polyethylenterephthalatglycol (Co-Polyester)
PMP | Polymethylpenten (TPX®)
POM | Polyoxymethylen
PP | Polypropylen
PS | Polystyrol
PSU | Polysulfon
PVC | Polyvinylchlorid
SAN | Styrol-Acrylnitril
Fluorkunststoffe
E-CTFE | Ethylen-Chlortrifluorethylen (Halar® )
ETFE | Ethylen-Tetrafluorethylen
FEP | Tetrafluorethylen-Perfluorpropylen (Teflon® FEP)
PTFE | Polytetrafluorethylen (Teflon®)
PVDF | Polyvinylidenfluorid
Elastomere
EPDM | Ethylen-Propylen-Terpolymer-Kautschuk
FPM | Fluor-Polymer (Viton®)
NBR | Nitril-Kautschuk
SI | Silikon-Kautschuk
Metalle
Al | Aluminium
V2A | Edelstahl 1.4301 (AISI 304)
V4A | Edelstahl 1.4401 (AISI 316)

## Viskosität
Viskosität von Flüssigkeiten
Die (dynamische) Viskosität beschreibt die Zähigkeit von Flüssigkeiten. Sie wird definiert durch den Reibungswiderstand, den eine Flüssigkeit einer Verformung durch eine Druck- oder Schubspannung entgegensetzt. Die dynamische Viskosität h (griech. Buchstabe eta) wird im Allgemeinen in Millipascalsekunden (mPas) angegeben und meist mit Hilfe eines Rotationsviskosimeters bestimmt. Früher wurde die Viskosität auch in Poise (oder Centipoise mit 1 cP = 1 mPas) angegeben. Bei Flüssigkeiten steigt die Zähigkeit mit fallender Temperatur, neben der Viskosität einer Flüssigkeit muss also immer zugleich die Temperatur, bei der gemessen wurde angegeben werden!
Medium | mPas bei 20°C
Ether | 0.23
Wasser | 1.0087
Olivenöl | 107.5
Glycerin | 1500
Honig | 10000
Teer | 100000
Druckfarben | 10000000

## Viskosität-Liste
Medium | Temperatur | (dyn.) Viskosität
Alkydharze | 20 | 500-3.000 mPas
Apfelmus | 20 | 1500
Babynahrung | 40 | 1400
Baumwollöl | 20 | 60
Bienenhonig | 40 | 2000
Bierhefe | 20 | 370
Bratensauce | 80 | 110
Butter | 40 | 30000
Butterfett | 40 | 45
Butterrahm, sauer | 20 | 550
Dipropylenglycol | 20 | 107
Druckfarben | 40 | 550-2.200 mPas
Erdnussöl | 40 | 40
Flüssigei | 45 | 150
Flüssigseife | 60 | 85
Flüssigwachs | 90 | 500
Fruchtmaische | 20 | 600
Fruchtsaft | 20 | 50
Fruchtsaftkonzentrat | 20 | 2500
Gelatine | 45 | 1200
Gemüsesuppe | 20 | 430
Getriebeöl SAE 140 | 20 | 2700
Getriebeöl SAE 90 | 20 | 700
Glukose | 25-30°C | 4.300-6.800 mPas
Glykol | 20 | 40
Glyzerin 100% | 20 | 1490
Glyzerin 100% | 10 | 4500
Glyzerin 100% | 0 | 12100
Handcreme | 20 | 8000
Harzlösung | 20 | 7100
Hydrauliköl HLP 100 | 20 | 300
Hydrauliköl HLP 46 | 20 | 120
Hydrauliköl HLP 68 | 20 | 195
Joghurt | 40 | 150
Kakaobutter | 60 | 50
Kakaomasse | 20 | 4000
Kaliumhydroxid | 20 | 67
Knochenöl | 20 | 300
Kokosöl | 20 | 60
Kondensmilch | 40 | 80
Kondensmilch, gezuckert | 20 | 6100
Konfitüre | 20 | 8500
Lacke (25% Pigmente) | 20 | 3000
Latexemulsion | 20 | 200
Lebertran | 40 | 35
Leinsamenöl | 40 | 30
Liköre | 20 | 10-100 mPas
Maisöl | 60 | 30
Malzextrakt | 20 | 9500
Maschinenöl, leicht | 20 | 150
Maschinenöl, schwer | 20 | 600
Mayonnaise | 20 | 2000
Melasse 80°Bx | 20 | 10000
Melasse 83°Bx | 20 | 50000
Melasse 85°Bx | 20 | 100000
Milch | 20 | 2
Molke | 40 | 800-1.500 mPas
Motoröl SAE 10 | 20 | 50
Motoröl SAE 15 | 20 | 130
Motoröl SAE 15W40 | 20 | 390
Motoröl SAE 15W40 | -15 | 3000
Motoröl SAE 5 | 20 | 30
Motoröl SAE 50 | 20 | 750
Natronlauge 50% | 20 | 45
Olivenöl | 40 | 40
Ölsäure | 20 | 40
Palmöl | 40 | 45
Paraffineemulsion | 20 | 3000
Pectin | 40 | 300
Polyesterharz | 30 | 3000
Polymerlösung | 20 | 20000
Polyol (A-Komponente) | 10 | 85000
Polyol, unpigmentiert | 20 | 500-5.000 mPas
Pudding | 40 | 1000
Rahm (30-50% Fettgehalt) | 20 | 15-115 mPas
Rapsöl | 20 | 160
Reinigungsemulsion | 70 | 2420
Risziunusöl | 20 | 1.000-1.500 mPas
Salatdressing | 20 | 1.300-2.600 mPas
Schaumspeise | 40 | 1500
Schmelzkäse | 60 | 30000
Schmieröl | 20 | 60-200 mPas
Schokoladensauce | 50 | 280
Schweinefett | 40 | 65
Shampoo | 20 | 3000
Sojaöl | 20 | 60
Sojaöl, behandelt | 20 | 600-800 mPas
Stärkelösung, 25°Bé | 20 | 300
Tomatenketchup | 30 | 1000
Tomatenmark | 20 | 195
Transformatorenöl | 20 | 30
Transformatorenöl | 10 | 75
Turbinenöl | 20 | 200-1.100 mPas
Vitaminöl | 10 | 4500
Walöl | 20 | 100
Wasserlack | 20 | 900
Zahnpasta | 40 | 70000
Zuckerlösung 65°Bx | 20 | 120
Zuckerlösung 70°Bx | 20 | 400
°Bx = °Brix
°Bé = °Baumé